## ABO3_P4mm_piezo_data_all_copy
System | space_group | space_group_index | magnetic | energy_P4mm | energy_cubic | d_E_cubic_p4mm | energy_fix_P4mmm | d_E_cubic_p4mmm | d_E_p4mm_P4mmm | gap | volume | density | a | b | c | polarization | d33 | d31 | d33_d31 | c_a_ratio | amplitude | c33 | c33_c11 | eps11 | eps33 | P_A | P_B | P_O | BEC_1zz | BEC_2zz | BEC_3zz | BEC_4zz | BEC_5zz | c11 | c44 | c66 | c12 | c13 | s11 | s33 | s33_s11_ | s44 | s66 | s12 | s13 | d15 | e33 | e31 | e15 | e33_e31 | ele_1 | ele_2 | ele_3 | ele_1_Num | ele_1_Mas | ele_1_Rad | ele_1_Rion | ele_1_IE | ele_1_EA | ele_1_Vac | ele_1_NVE | ele_1_DP | ele_1_Rc | ele_1_BD | ele_1_XAR | ele_1_ENp | ele_1_ENg | ele_2_Num | ele_2_Mas | ele_2_Rad | ele_2_Rion | ele_2_IE | ele_2_EA | ele_2_Vac | ele_2_NVE | ele_2_DP | ele_2_Rc | ele_2_BD | ele_2_XAR | ele_2_ENp | ele_2_ENg | t | E_max | dir_E_max | E_min | dir_E_min | E_mae | d33_max | dir_d33_max | d33_min | dir_d33_min | d33_mae
PbSnO3 | P 4 m m | 99 | no | -31.01786685 | -30.90921514 | -0.10865171 | -30.89774673 | 0.01146841 | 0.12012012 | 1.206 | 68.71590792 | 5.441 | 4.077123773 | 4.077123773 | 4.133800346 | 46.60815466 | 12.09688232 | -2.230373638 | -5.42370216 | 1.013901117 | 0.824688858 | 213.7524 | 0.8472938 | 9.937893 | 21.32125 | 0.104844774 | 27.56160665 | -74.27460608 | 2.91059 | 4.60459 | 2.16246 | 2.16246 | 3.19025 | 252.27659 | 70.13563 | 82.18033 | 78.06382 | 91.38326 | 4.85257411 | 6.127712389 | 1.262776 | 14.25808822 | 12.16836194 | -0.887533231 | -1.695131197 | -2.275163137 | 2.1781 | 0.36867 | -0.15957 | 5.907993599 | Pb | Sn | O | 82 | 207.2 | 180 | 133 | 7.416 | 34 | 2 | 4 | 47 | 1.46 | 11.3 | 1.55 | 2.33 | 0.177911 | 50 | 118.71 | 145 | 83 | 7.344 | 107 | 4 | 4 | 53 | 1.39 | 7.287 | 1.72 | 1.96 | 0.178052 | 0.876271083 | 206.064 | (1.00 0.00 0.02) | 163.193 | (0.00 0.00 1.00) | 1.263 | 12.097 | (0.00 0.00 1.00) | 0.058 | (-0.01 -0.85 0.53) | 208.569
YAlO3 | P 4 m m | 99 | no | -43.05642252 | -43.04277717 | -0.01364535 | -43.03079992 | 0.01197725 | 0.0256226 | 3.343 | 50.37461679 | 3.253 | 3.673741669 | 3.673741669 | 3.732454542 | 39.47822052 | 42.9374203 | -2.638107508 | -16.27584174 | 1.015981764 | 0.682043419 | 173.38779 | 0.461752681 | 116.452867 | 33.862626 | 11.14735367 | 25.19511692 | -75.82069112 | 3.9179 | 2.84209 | 2.18707 | 2.18707 | 2.38585 | 375.49926 | 57.37625 | 147.68567 | 102.08849 | 73.75636 | 3.034039318 | 6.639813777 | 2.18844 | 17.42881419 | 6.771137647 | -0.62346108 | -1.025420973 | 157.6416342 | 7.05567 | 1.90698 | 9.0449 | 3.699918195 | Y | Al | O | 39 | 88.906 | 180 | 104 | 6.38 | 30 | 3 | 3 | 162 | 1.9 | 4.47 | 1.11 | 1.22 | 0.1216986 | 13 | 26.982 | 125 | 67.5 | 15.986 | 42 | 3 | 3 | 57.8 | 1.21 | 2.7 | 1.47 | 1.61 | 0.150078 | 0.84048868 | 344.769 | (0.70 0.71 0.02) | 146.353 | (-0.00 0.43 -0.90) | 2.356 | -70.165 | (-0.01 0.73 -0.68) | 2.459 | (1.00 0.00 0.02) | -28.534
SrZrO3 | P 4 m m | 99 | no | -43.1667231 | -43.14273313 | -0.02398997 | -43.13154337 | 0.01118976 | 0.03517973 | 3.328 | 70.98302117 | 3.196 | 4.117450095 | 4.117450095 | 4.186950165 | 34.72671011 | 31.30529971 | -9.266525766 | -3.37832112 | 1.016879396 | 0.791100318 | 211.71327 | 0.742210148 | 112.968204 | 31.950596 | 3.789981178 | 33.97662014 | -72.49331142 | 2.4584 | 5.68867 | 1.76796 | 1.76796 | 4.61115 | 285.24707 | 44.18045 | 75.55515 | 85.72931 | 93.20793 | 4.236710647 | 6.06515575 | 1.431572 | 22.63444578 | 13.23536516 | -0.775374492 | -1.523872255 | 115.5839553 | 4.90032 | -0.51976 | 5.10655 | -9.428043712 | Sr | Zr | O | 38 | 87.62 | 300 | 132 | 5.695 | 5 | 2 | 2 | 197.2 | 1.95 | 2.64 | 0.99 | 0.95 | 0.1185082 | 40 | 91.224 | 155 | 86 | 6.84 | 41 | 4 | 4 | 112 | 1.75 | 6.52 | 1.22 | 1.33 | 0.1248887 | 0.860535611 | 235.876 | (1.00 0.00 0.02) | 129.809 | (0.47 0.47 0.75) | 1.817 | -48.706 | (0.73 0.00 -0.68) | 1.687 | (-0.01 1.00 0.02) | -28.871
DyAlO3 | P 4 m m | 99 | no | -41.27524094 | -41.25762735 | -0.01761359 | -41.24321078 | 0.01441657 | 0.03203016 | 3.495 | 50.1718711 | 4.733 | 3.667331977 | 3.667331977 | 3.73043818 | 41.04038497 | 42.78709269 | -2.409857912 | -17.75502717 | 1.01720766 | 0.684213364 | 168.08314 | 0.439819926 | 113.358579 | 31.068977 | 10.53628152 | 25.19520728 | -76.77187377 | 3.92419 | 2.84969 | 2.1993 | 2.1993 | 2.37529 | 382.16354 | 53.23371 | 152.38427 | 102.04388 | 71.78616 | 2.967293383 | 6.812089845 | 2.295725 | 18.78508937 | 6.562357125 | -0.602609564 | -1.009926224 | 171.9371903 | 6.8458 | 1.90465 | 9.15287 | 3.594256163 | Dy | Al | O | 66 | 162.5 | 175 | 105.2 | 5.93 | 34 | 3 | 12 | 163 | 1.92 | 8.55 | 1.1 | 1.22 | 0.20333 | 13 | 26.982 | 125 | 67.5 | 15.986 | 42 | 3 | 3 | 57.8 | 1.21 | 2.7 | 1.47 | 1.61 | 0.150078 | 0.844873839 | 353.89 | (0.70 0.71 0.02) | 139.582 | (-0.00 0.49 0.87) | 2.535 | 75.436 | (-0.01 0.73 0.68) | 2.689 | (1.00 0.00 0.02) | 28.054
LiTaO3 | P 4 m m | 99 | no | -43.47648828 | -43.13298224 | -0.34350604 | -43.11717271 | 0.01580953 | 0.35931557 | 2.119 | 61.61555189 | 3.828 | 3.926209314 | 3.926209314 | 3.997085561 | 64.27164904 | 18.10226755 | -4.523222611 | -4.002073103 | 1.018052081 | 1.247368639 | 249.84213 | 0.695893295 | 38.672765 | 15.45239 | -15.9971012 | 65.5010953 | -113.7756431 | 1.01719 | 6.9257 | 1.29368 | 1.29368 | 5.35553 | 359.02362 | 45.99994 | 97.03986 | 47.02882 | 98.90173 | 3.128141143 | 4.958758828 | 1.585209 | 21.73915879 | 10.30504372 | -0.077040482 | -1.207799236 | 28.4867639 | 3.628 | -0.04632 | 1.31039 | -78.32469775 | Li | Ta | O | 3 | 6.941 | 145 | 90 | 5.392 | 60 | 1 | 1 | 164.1125 | 1.28 | 0.534 | 0.97 | 0.98 | 0.105093 | 73 | 180.948 | 145 | 78 | 7.89 | 31 | 5 | 5 | 74 | 1.7 | 16.4 | 1.33 | 1.5 | 0.234581 | 0.748701298 | 319.343 | (1.00 0.00 0.02) | 140.608 | (0.47 0.47 0.75) | 2.271 | 18.102 | (0.00 0.00 1.00) | 0.38 | (1.00 0.00 0.02) | 47.637
PbHfO3 | P 4 m m | 99 | no | -43.17174059 | -43.05217496 | -0.11956563 | -43.03667656 | 0.0154984 | 0.135064 | 2.19 | 70.04758866 | 6.191 | 4.097417718 | 4.097417718 | 4.172272903 | 52.06355791 | 16.9115158 | -4.497446972 | -3.760247959 | 1.018268868 | 0.839205554 | 240.75034 | 0.822064206 | 12.105121 | 25.346335 | -1.474938495 | 33.60873991 | -84.19735933 | 2.9397 | 5.70075 | 2.10193 | 2.10193 | 4.43658 | 292.86075 | 70.07454 | 76.94686 | 77.06383 | 100.97653 | 4.070022461 | 5.387229 | 1.323636 | 14.27051822 | 12.9959819 | -0.563963974 | -1.47052594 | -3.508550111 | 3.16318 | 0.04395 | -0.24586 | 71.97224118 | Pb | Hf | O | 82 | 207.2 | 180 | 133 | 7.416 | 34 | 2 | 4 | 47 | 1.46 | 11.3 | 1.55 | 2.33 | 0.177911 | 72 | 178.49 | 155 | 85 | 7 | 2 | 4 | 4 | 103 | 1.75 | 13.3 | 1.23 | 1.3 | 0.229987 | 0.867965196 | 245.65 | (1.00 0.00 0.02) | 182.845 | (0.38 -0.38 -0.84) | 1.343 | 16.912 | (0.00 0.00 1.00) | -0.127 | (-0.01 1.00 0.02) | -133.165
NdGaO3 | P 4 m m | 99 | no | -37.28220315 | -37.26555571 | -0.01664744 | -37.24610774 | 0.01944797 | 0.03609541 | 3.348 | 57.26442435 | 4.575 | 3.826103624 | 3.826103624 | 3.911753172 | 41.30609009 | 71.55469133 | -10.68139387 | -6.699003167 | 1.02238558 | 0.720589025 | 120.71823 | 0.379226544 | 107.967235 | 33.034178 | 10.65062427 | 23.92919284 | -75.88590719 | 3.98391 | 3.24513 | 2.23656 | 2.23656 | 2.75592 | 318.32748 | 52.74489 | 107.79048 | 112.86622 | 85.02475 | 4.039078224 | 11.46958796 | 2.839655 | 18.95918259 | 9.277257138 | -0.82801935 | -2.26162592 | 121.5683003 | 6.82159 | 1.47817 | 6.41212 | 4.61488868 | Nd | Ga | O | 60 | 6144.24 | 185 | 112.3 | 5.49 | 185 | 3 | 6 | 208 | 2.01 | 7.01 | 1.07 | 1.14 | 0.176539 | 31 | 69.723 | 130 | 76 | 5.999 | 41 | 3 | 3 | 50 | 1.22 | 5.91 | 1.82 | 1.81 | 0.1723773 | 0.83417597 | 254.679 | (0.70 0.71 0.02) | 87.187 | (0.00 0.00 1.00) | 2.921 | 71.663 | (-0.00 0.25 0.97) | 1.759 | (1.00 0.00 0.02) | 40.741
KNbO3 | P 4 m m | 99 | no | -40.72393558 | -40.70230406 | -0.02163152 | -40.67822468 | 0.02407938 | 0.0457109 | 1.544 | 63.98967266 | 2.813 | 3.970278719 | 3.970278719 | 4.059456545 | 30.47204894 | 40.07367236 | -7.689227103 | -5.211664557 | 1.022461352 | 0.710428385 | 160.76092 | 0.423569746 | 11.137414 | 20.672312 | 7.928014451 | 37.08663491 | -75.48669831 | 1.18416 | 7.15641 | 1.4288 | 1.4288 | 5.48297 | 379.53825 | 87.90775 | 94.01668 | 84.15491 | 81.13237 | 3.00229548 | 7.554612318 | 2.516279 | 11.37556131 | 10.63641048 | -0.383135804 | -1.321830156 | 1.395667617 | 5.19459 | -0.31417 | 0.12269 | -16.53432855 | K | Nb | O | 19 | 39.098 | 220 | 152 | 4.341 | 48 | 1 | 1 | 289.7 | 2.03 | 0.89 | 0.91 | 0.82 | 0.0981896 | 41 | 92.906 | 145 | 78 | 6.88 | 89 | 5 | 5 | 98 | 1.64 | 8.57 | 1.23 | 1.6 | 0.1280782 | 0.9636063 | 333.002 | (1.00 0.00 0.02) | 132.369 | (0.00 0.00 1.00) | 2.516 | 40.074 | (0.00 0.00 1.00) | -0.1 | (0.15 -0.99 0.02) | -400.74
AgNbO3 | P 4 m m | 99 | no | -39.1616198 | -39.13753094 | -0.02408886 | -39.11454577 | 0.02298517 | 0.04707403 | 1.411 | 61.89206421 | 4.019 | 3.923816614 | 3.923816614 | 4.019921422 | 37.61991179 | 40.55209912 | -10.64899042 | -3.808069827 | 1.024492686 | 0.720198313 | 199.6779 | 0.591271214 | 34.151722 | 31.594294 | 7.563471391 | 38.76098242 | -83.94436561 | 1.55052 | 7.30806 | 1.58559 | 1.58559 | 5.68741 | 337.70949 | 47.62754 | 52.7773 | 110.95097 | 113.88488 | 3.773598617 | 7.049084511 | 1.868001 | 20.99625553 | 18.94753995 | -0.63637901 | -1.789291046 | 6.04587051 | 5.67184 | -0.15951 | 0.28795 | -35.55789606 | Ag | Nb | O | 47 | 107.868 | 160 | 108 | 7.576 | 126 | 1 | 11 | 55 | 1.45 | 10.5 | 1.42 | 1.93 | 0.1472165 | 41 | 92.906 | 145 | 78 | 6.88 | 89 | 5 | 5 | 98 | 1.64 | 8.57 | 1.23 | 1.6 | 0.1280782 | 0.811093073 | 264.825 | (1.00 0.00 0.02) | 129.417 | (0.45 0.46 -0.77) | 2.046 | 40.552 | (0.00 0.00 1.00) | -0.073 | (-0.01 1.00 0.02) | -555.507
CdHfO3 | P 4 m m | 99 | no | -39.11165384 | -38.697033 | -0.41462084 | -38.64436715 | 0.05266585 | 0.46728669 | 0.29 | 68.7698109 | 4.928 | 4.063226823 | 4.063226823 | 4.165390255 | 60.4675059 | 11.88039561 | -2.244704326 | -5.292632741 | 1.025143423 | 1.016557558 | 229.41176 | 0.91975652 | 20.615123 | 15.817234 | -13.79935413 | 38.18146227 | -84.84961404 | 2.06504 | 5.49822 | 1.57299 | 1.57299 | 4.41727 | 249.42662 | 36.05211 | 58.0327 | 32.45213 | 99.62837 | 4.863978994 | 6.289875898 | 1.293154 | 27.73762756 | 17.23166422 | 0.255142259 | -2.223119278 | 30.69385282 | 2.27823 | 0.55089 | 1.10658 | 4.135544301 | Cd | Hf | O | 48 | 112.411 | 155 | 109 | 8.993 | -70 | 2 | 12 | 46 | 1.44 | 8.69 | 1.46 | 1.69 | 0.1504066 | 72 | 178.49 | 155 | 85 | 7 | 2 | 4 | 4 | 103 | 1.75 | 13.3 | 1.23 | 1.3 | 0.229987 | 0.787535989 | 205.449 | (1.00 0.00 0.02) | 109.66 | (0.52 0.52 0.68) | 1.874 | 14.345 | (-0.01 0.64 0.77) | 0.451 | (1.00 0.00 0.02) | 31.807
BaTiO3 | P 4 m m | 99 | no | -42.00251833 | -41.98247734 | -0.02004099 | -41.96221101 | 0.02026633 | 0.04030732 | 1.763 | 64.0446152 | 3.641 | 3.967683456 | 3.967683456 | 4.06825894 | 30.1329718 | 49.0067702 | -9.176205655 | -5.340635557 | 1.025348666 | 0.712736689 | 132.28933 | 0.441401774 | 7.159723 | 25.867647 | 19.34168885 | 28.95078815 | -78.42544879 | 2.83647 | 5.64921 | 1.93828 | 1.93828 | 4.60911 | 299.70276 | 115.64938 | 125.16656 | 113.21682 | 88.90945 | 4.385264635 | 10.63812425 | 2.42588 | 8.64682543 | 7.989354345 | -0.97706992 | -2.290590765 | 0.86753607 | 4.85137 | 0.56813 | 0.10033 | 8.539189974 | Ba | Ti | O | 56 | 137.327 | 215 | 149 | 5.212 | 14 | 2 | 2 | 272 | 2.15 | 3.62 | 0.97 | 0.89 | 0.1586786 | 22 | 47.867 | 140 | 74.5 | 6.82 | 8 | 4 | 4 | 100 | 1.6 | 4.506 | 1.32 | 1.54 | 0.1233637 | 0.969847206 | 291.416 | (0.64 0.65 0.42) | 94.002 | (0.00 0.00 1.00) | 3.1 | 49.007 | (0.00 0.00 1.00) | 0.095 | (-0.01 0.92 0.39) | 515.863
HoAlO3 | P 4 m m | 99 | no | -41.20068567 | -41.16479245 | -0.03589322 | -41.13332114 | 0.03147131 | 0.06736453 | 3.749 | 50.21637758 | 4.778 | 3.65810337 | 3.65810337 | 3.752610021 | 48.49423362 | 38.23650386 | -3.522504183 | -10.85492078 | 1.025834877 | 0.708233597 | 160.413 | 0.41960721 | 85.997641 | 22.947601 | 5.063348357 | 25.07326858 | -78.63085055 | 3.76183 | 2.86743 | 2.12699 | 2.12699 | 2.37527 | 382.29324 | 53.27434 | 148.26722 | 101.64106 | 80.35935 | 3.020962187 | 7.478034625 | 2.475382 | 18.77076281 | 6.744579146 | -0.542167093 | -1.241759474 | 142.9486638 | 5.5675 | 1.368 | 7.61549 | 4.069809942 | Ho | Al | O | 67 | 164.93 | 175 | 104.1 | 6.02 | 33 | 3 | 13 | 156 | 1.92 | 8.8 | 1.1 | 1.23 | 0.207795 | 13 | 26.982 | 125 | 67.5 | 15.986 | 42 | 3 | 3 | 57.8 | 1.21 | 2.7 | 1.47 | 1.61 | 0.150078 | 0.84085411 | 341.51 | (0.70 0.71 0.02) | 132.371 | (0.34 0.00 0.94) | 2.58 | 62.994 | (-0.01 0.73 0.68) | 2.212 | (1.00 0.00 0.02) | 28.478
NaNbO3 | P 4 m m | 99 | no | -40.72944291 | -40.69803134 | -0.03141157 | -40.66582177 | 0.03220957 | 0.06362114 | 1.687 | 61.73333289 | 2.655 | 3.917472746 | 3.917472746 | 4.022608407 | 40.26085684 | 36.51520136 | -10.4147044 | -3.506119807 | 1.026837624 | 0.754658169 | 197.94264 | 0.560376587 | 41.101329 | 24.453288 | 2.503578157 | 39.84036278 | -82.60479777 | 1.17743 | 6.91618 | 1.3468 | 1.3468 | 5.40001 | 353.23146 | 70.3602 | 76.50315 | 83.23584 | 99.92052 | 3.341801944 | 6.57060431 | 1.966186 | 14.21258041 | 13.07135719 | -0.361961843 | -1.504209363 | -2.029130105 | 5.14663 | -0.89706 | -0.14277 | -5.737219361 | Na | Nb | O | 11 | 22.999 | 180 | 116 | 5.139 | 53 | 1 | 1 | 162.7 | 1.66 | 0.97 | 1.01 | 0.93 | 0.093214 | 41 | 92.906 | 145 | 78 | 6.88 | 89 | 5 | 5 | 98 | 1.64 | 8.57 | 1.23 | 1.6 | 0.1280782 | 0.83882275 | 299.138 | (1.00 0.00 0.02) | 152.193 | (0.00 0.00 1.00) | 1.966 | 36.515 | (0.00 0.00 1.00) | 0.102 | (0.86 0.08 -0.50) | 357.99
CaSnO3 | P 4 m m | 99 | no | -32.86748796 | -32.73308978 | -0.13439818 | -32.69967123 | 0.03341855 | 0.16781673 | 1.43 | 66.43122555 | 3.113 | 4.013139003 | 4.013139003 | 4.124809153 | 45.71301851 | 17.20823384 | -3.869074449 | -4.447635751 | 1.027826136 | 0.882653563 | 191.85364 | 0.709932096 | 120.604491 | 14.664325 | -5.582943561 | 28.25718253 | -68.38725747 | 2.22532 | 4.26934 | 1.63748 | 1.63748 | 3.21971 | 270.24224 | 8.71616 | 72.97284 | 69.4466 | 86.35816 | 4.398892503 | 6.759294015 | 1.53659 | 114.7294221 | 13.70372867 | -0.581295314 | -1.718396736 | 860.7463663 | 2.63321 | 0.17179 | 7.50304 | 15.32807498 | Ca | Sn | O | 20 | 40.078 | 180 | 114 | 6.113 | 2 | 2 | 2 | 160.8 | 1.76 | 1.54 | 1.04 | 1 | 0.1154119 | 50 | 118.71 | 145 | 83 | 7.344 | 107 | 4 | 4 | 53 | 1.39 | 7.287 | 1.72 | 1.96 | 0.178052 | 0.811988648 | 226.005 | (1.00 0.00 0.02) | 32.438 | (0.50 0.51 0.70) | 6.967 | 333.19 | (-0.01 0.81 0.58) | 13.592 | (1.00 0.00 0.02) | 24.514
GdCrO3 | P 4 m m | 99 | AFM | -88.62959964 | -88.4125512 | -0.21704844 | -88.36121359 | 0.05133761 | 0.268386 | 0.724 | 54.72667528 | 4.701 | 3.760479479 | 5.318121044 | 3.870014763 | 45.83650188 | 14.67025568 | 2.813118792 | 5.214943545 | 1.02912801 | 0.744706128 | 268.31885 | 0.876954449 | 21.725339 | 22.908747 | 1.4845654 | 32.49290161 | -79.81396889 | 3.78257 | 3.78257 | 3.57358 | 3.57358 | 1.76859 | 305.96669 | 31.10258 | 167.76807 | 168.05872 | 36.16162 | 4.702546472 | 3.805152141 | 0.8091684 | 32.15167359 | 5.960609787 | -2.548666058 | -0.29028078 | 63.87240055 | 4.13976 | 1.86399 | 1.98618 | 2.220913202 | Gd | Cr | O | 64 | 157.25 | 180 | 107.8 | 6.14 | 13 | 3 | 10 | 158 | 1.96 | 7.9 | 1.11 | 1.2 | 0.1944 | 24 | 51.996 | 140 | 75.5 | 6.766 | 65 | 2.5 | 6 | 83 | 1.39 | 7.15 | 1.56 | 1.66 | 0.1313053 | 0.820454419 | 388.519 | (0.70 0.71 0.02) | 99.73 | (0.71 0.00 0.70) | 3.896 | 29.062 | (0.76 0.00 0.65) | 1.058 | (-0.01 1.00 0.02) | 27.469
TbCrO3 | P 4 m m | 99 | AFM | -88.46431459 | -88.1857767 | -0.27853789 | -88.10621102 | 0.07956568 | 0.35810357 | 0.75 | 54.74688116 | 4.729 | 3.756391216 | 5.312339817 | 3.879874846 | 50.20082395 | 13.49383923 | 2.672252574 | 5.04961221 | 1.032872942 | 0.76655941 | 260.20634 | 0.867991109 | 20.623245 | 20.170349 | -2.464098375 | 32.95458428 | -80.69130985 | 3.655 | 3.655 | 3.59617 | 3.59617 | 1.70724 | 299.77996 | 27.44647 | 169.04027 | 166.96856 | 35.38729 | 4.858532935 | 3.924023806 | 0.8076561 | 36.43455789 | 5.915750135 | -2.67093918 | -0.297506258 | 70.66735131 | 3.70031 | 1.72478 | 1.93911 | 2.14538086 | Tb | Cr | O | 65 | 158.925 | 175 | 106.3 | 5.85 | 112 | 3.5 | 11 | 170 | 1.94 | 8.23 | 1.1 | 1.21 | 0.198863 | 24 | 51.996 | 140 | 75.5 | 6.766 | 65 | 2.5 | 6 | 83 | 1.39 | 7.15 | 1.56 | 1.66 | 0.1313053 | 0.815190597 | 387.506 | (0.70 0.71 0.02) | 89.578 | (0.71 0.00 0.70) | 4.326 | 31.241 | (0.78 0.00 0.63) | 1.163 | (-0.01 1.00 0.02) | 26.862
ErAlO3 | P 4 m m | 99 | no | -41.13122837 | -41.0755097 | -0.05571867 | -41.02201743 | 0.05349227 | 0.1092109 | 3.906 | 50.2432068 | 4.821 | 3.648686719 | 3.648686719 | 3.774020015 | 54.10709341 | 41.84378208 | -5.008123461 | -8.355181818 | 1.034350249 | 0.729737872 | 140.66803 | 0.36856705 | 73.679078 | 19.478821 | 1.181572686 | 24.88831093 | -80.17697702 | 3.64094 | 2.88207 | 2.07349 | 2.07349 | 2.37602 | 381.66198 | 52.18927 | 146.07886 | 100.03481 | 83.76315 | 3.084501551 | 8.965669258 | 2.906683 | 19.16102678 | 6.845617497 | -0.466292216 | -1.559056889 | 130.9292463 | 5.04709 | 1.09257 | 6.83309 | 4.61946603 | Er | Al | O | 68 | 167.259 | 175 | 103 | 6.1 | 30 | 3 | 14 | 150 | 1.89 | 9.07 | 1.11 | 1.24 | 0.212261 | 13 | 26.982 | 125 | 67.5 | 15.986 | 42 | 3 | 3 | 57.8 | 1.21 | 2.7 | 1.47 | 1.61 | 0.150078 | 0.836834382 | 330.794 | (0.70 0.71 0.02) | 111.537 | (0.00 0.00 1.00) | 2.966 | 59.309 | (0.71 0.00 0.70) | 1.998 | (-0.01 1.00 0.02) | 29.684
EuHfO3 | P 4 m m | 99 | no | -46.32820055 | -46.18463522 | -0.14356533 | -46.1277515 | 0.05688372 | 0.200449 | 3.666 | 66.79217852 | 5.666 | 4.010893457 | 4.010893457 | 4.151866275 | 51.26457458 | 19.64185416 | -6.128904513 | -3.20479037 | 1.035147485 | 0.867318465 | 234.51329 | 0.772007146 | 60.742476 | 16.047528 | -3.381623147 | 30.61837765 | -78.50132908 | 2.35622 | 5.30053 | 1.73164 | 1.73164 | 4.19347 | 303.77088 | 36.73532 | 80.87224 | 77.79036 | 101.80823 | 3.918097795 | 5.549872666 | 1.416471 | 27.22175824 | 12.36518242 | -0.507062392 | -1.480817897 | 117.5190374 | 3.35833 | -0.33885 | 4.31713 | -9.910963553 | Eu | Hf | O | 63 | 6151.964 | 185 | 108.7 | 5.67 | 83 | 3 | 9 | 184 | 1.98 | 5.24 | 1.01 | 1.18 | 0.189935 | 72 | 178.49 | 155 | 85 | 7 | 2 | 4 | 4 | 103 | 1.75 | 13.3 | 1.23 | 1.3 | 0.229987 | 0.786530623 | 254.957 | (1.00 0.00 0.02) | 115.451 | (0.49 0.49 0.72) | 2.208 | 47.236 | (-0.01 0.78 0.63) | 1.767 | (1.00 0.00 0.02) | 26.732
YCrO3 | P 4 m m | 99 | AFM | -91.88915732 | -91.57121135 | -0.31794597 | -91.47293399 | 0.09827736 | 0.4162233 | 0.747 | 54.95322167 | 3.437 | 3.758115757 | 5.314778336 | 3.890924888 | 52.86162511 | 14.32550655 | 2.785221626 | 5.143399153 | 1.035339287 | 0.784528927 | 243.68173 | 0.84636806 | 20.025021 | 19.403355 | -5.240430673 | 33.21015185 | -80.83134628 | 3.55001 | 3.55001 | 3.59798 | 3.59798 | 1.65067 | 287.91461 | 25.56244 | 168.07388 | 160.61416 | 31.40608 | 5.062961123 | 4.179141243 | 0.8254342 | 39.11989622 | 5.949764473 | -2.792470433 | -0.292624368 | 75.31852119 | 3.66581 | 1.69916 | 1.92481 | 2.157424845 | Y | Cr | O | 39 | 88.906 | 180 | 104 | 6.38 | 30 | 3 | 3 | 162 | 1.9 | 4.47 | 1.11 | 1.22 | 0.1216986 | 24 | 51.996 | 140 | 75.5 | 6.766 | 65 | 2.5 | 6 | 83 | 1.39 | 7.15 | 1.56 | 1.66 | 0.1313053 | 0.807119403 | 380.052 | (0.70 0.71 0.02) | 83.668 | (0.71 0.00 0.70) | 4.542 | 33.259 | (0.78 0.00 0.63) | 1.239 | (-0.01 1.00 0.02) | 26.843
DyCrO3 | P 4 m m | 99 | AFM | -88.29135583 | -87.94343382 | -0.34792201 | -87.83190993 | 0.11152389 | 0.4594459 | 0.742 | 54.78039025 | 4.792 | 3.752884646 | 5.307380708 | 3.889507942 | 53.90346411 | 13.90633162 | 3.110007722 | 4.471478166 | 1.036404875 | 0.78770942 | 241.96462 | 0.844150164 | 19.649393 | 18.425449 | -5.767993067 | 33.38562782 | -81.52109886 | 3.54865 | 3.54865 | 3.61879 | 3.61879 | 1.65702 | 286.63694 | 23.91797 | 172.32328 | 158.38926 | 25.97418 | 5.03649203 | 4.185280235 | 0.8309911 | 41.80956829 | 5.80304646 | -2.760918237 | -0.244275943 | 78.46481341 | 3.5264 | 1.74524 | 1.87618 | 2.020581697 | Dy | Cr | O | 66 | 162.5 | 175 | 105.2 | 5.93 | 34 | 3 | 12 | 163 | 1.92 | 8.55 | 1.1 | 1.22 | 0.20333 | 24 | 51.996 | 140 | 75.5 | 6.766 | 65 | 2.5 | 6 | 83 | 1.39 | 7.15 | 1.56 | 1.66 | 0.1313053 | 0.811330461 | 384.941 | (0.70 0.71 0.02) | 79.092 | (0.71 0.00 0.70) | 4.867 | 34.472 | (0.78 0.00 0.63) | 1.294 | (-0.01 1.00 0.02) | 26.64
SrCeO3 | P 4 m m | 99 | no | -39.53709398 | -39.26142698 | -0.275667 | -39.22303994 | 0.03838704 | 0.31405404 | 2.197 | 84.92980135 | 3.247 | 4.339687717 | 4.339687717 | 4.509653255 | 48.96939404 | 18.70409908 | -6.58528162 | -2.840288413 | 1.039165384 | 1.033674941 | 157.08403 | 0.915770726 | 18.087043 | 20.909716 | -7.548985442 | 28.90504483 | -70.32545343 | 2.19689 | 5.8624 | 1.49036 | 1.49036 | 5.07857 | 171.53205 | 30.71483 | 42.48674 | 45.83063 | 74.02305 | 7.365245963 | 9.374988132 | 1.272868 | 32.55756258 | 23.53675523 | -0.59011365 | -3.192660374 | 24.6694601 | 1.96319 | -0.04686 | 0.75772 | -41.894793 | Sr | Ce | O | 38 | 87.62 | 300 | 132 | 5.695 | 5 | 2 | 2 | 197.2 | 1.95 | 2.64 | 0.99 | 0.95 | 0.1185082 | 58 | 140.116 | 185 | 115 | 5.47 | 65 | 3 | 4 | 205 | 2.04 | 6.77 | 1.08 | 1.12 | 0.16761 | 0.756985683 | 135.72 | (1.00 0.00 0.02) | 89.259 | (0.50 0.51 0.70) | 1.521 | 18.704 | (0.00 0.00 1.00) | 0.287 | (1.00 0.00 0.02) | 65.171
HoCrO3 | P 4 m m | 99 | AFM | -88.12176337 | -87.69656605 | -0.42519732 | -87.55272399 | 0.14384206 | 0.5690394 | 0.713 | 54.80315217 | 4.834 | 3.749609056 | 5.302748067 | 3.897925669 | 57.04878141 | 12.4077589 | 2.512401944 | 4.938604244 | 1.039555221 | 0.807459919 | 241.53609 | 0.843906702 | 18.860341 | 17.318086 | -8.530602695 | 33.78796041 | -82.30613912 | 3.45978 | 3.45978 | 3.64093 | 3.64093 | 1.61627 | 286.21184 | 22.05378 | 171.69546 | 162.22417 | 31.39395 | 5.168312544 | 4.216910151 | 0.8159162 | 45.34370072 | 5.824265825 | -2.897005097 | -0.295215976 | 80.51775573 | 3.15467 | 1.51618 | 1.77515 | 2.080669841 | Ho | Cr | O | 67 | 164.93 | 175 | 104.1 | 6.02 | 33 | 3 | 13 | 156 | 1.92 | 8.8 | 1.1 | 1.23 | 0.207795 | 24 | 51.996 | 140 | 75.5 | 6.766 | 65 | 2.5 | 6 | 83 | 1.39 | 7.15 | 1.56 | 1.66 | 0.1313053 | 0.807470324 | 384.343 | (0.70 0.71 0.02) | 73.836 | (0.71 0.00 0.70) | 5.205 | 34.649 | (0.78 0.00 0.63) | 1.317 | (-0.01 1.00 0.02) | 26.309
ErCrO3 | P 4 m m | 99 | AFM | -87.95859527 | -87.464508 | -0.49408727 | -87.28138012 | 0.18312788 | 0.6772152 | 0.689 | 54.8085326 | 4.876 | 3.746071893 | 5.297745859 | 3.905673581 | 59.62156125 | 11.57073259 | 2.205494119 | 5.246322125 | 1.042605079 | 0.824810842 | 239.24363 | 0.842836965 | 18.178039 | 16.650149 | -10.7353837 | 34.11698654 | -83.00316408 | 3.38989 | 3.38989 | 3.65768 | 3.65768 | 1.58502 | 283.85517 | 19.94353 | 173.47647 | 163.30808 | 33.46324 | 5.289824662 | 4.269212797 | 0.8070613 | 50.14157474 | 5.764470536 | -3.005687737 | -0.319484461 | 84.45106108 | 2.91583 | 1.37341 | 1.68364 | 2.123058664 | Er | Cr | O | 68 | 167.259 | 175 | 103 | 6.1 | 30 | 3 | 14 | 150 | 1.89 | 9.07 | 1.11 | 1.24 | 0.212261 | 24 | 51.996 | 140 | 75.5 | 6.766 | 65 | 2.5 | 6 | 83 | 1.39 | 7.15 | 1.56 | 1.66 | 0.1313053 | 0.803610188 | 385.429 | (0.70 0.71 0.02) | 67.679 | (0.71 0.00 0.70) | 5.695 | 35.817 | (0.78 0.00 0.63) | 1.374 | (-0.01 1.00 0.02) | 26.068
LiNbO3 | P 4 m m | 99 | no | -41.3433963 | -40.90296606 | -0.44043024 | -40.80802132 | 0.09494474 | 0.53537498 | 1.796 | 61.88327128 | 2.389 | 3.897014142 | 3.897014142 | 4.07482817 | 75.94731724 | 26.81222633 | -4.803906609 | -5.581337963 | 1.045628274 | 1.294830188 | 147.58998 | 0.507730673 | 56.26911 | 11.898962 | -17.29488442 | 49.37732154 | -108.0297544 | 1.06096 | 6.01113 | 1.21768 | 1.21768 | 4.63674 | 290.68557 | 37.26303 | 92.04792 | 48.31437 | 75.03122 | 3.966177789 | 8.743054786 | 2.204403 | 26.8362503 | 10.86390654 | -0.159724959 | -1.935109685 | 38.4294898 | 3.23633 | 0.38323 | 1.432 | 8.444876445 | Li | Nb | O | 3 | 6.941 | 145 | 90 | 5.392 | 60 | 1 | 1 | 164.1125 | 1.28 | 0.534 | 0.97 | 0.98 | 0.105093 | 41 | 92.906 | 145 | 78 | 6.88 | 89 | 5 | 5 | 98 | 1.64 | 8.57 | 1.23 | 1.6 | 0.1280782 | 0.748701298 | 251.892 | (1.00 0.00 0.02) | 104.995 | (0.38 0.38 0.84) | 2.399 | 26.812 | (0.00 0.00 1.00) | 0.533 | (1.00 0.00 0.02) | 50.304
TmCrO3 | P 4 m m | 99 | AFM | -87.82359445 | -87.22235124 | -0.60124321 | -87.00894822 | 0.21340302 | 0.81464623 | 0.661 | 54.82242812 | 4.905 | 3.742685354 | 5.292956446 | 3.913736897 | 62.42184396 | 11.05220029 | 1.918958946 | 5.759477197 | 1.045702892 | 0.84489339 | 248.26028 | 0.850609779 | 17.459634 | 16.033852 | -13.09461959 | 34.48836198 | -83.81558635 | 3.31395 | 3.31395 | 3.68072 | 3.68072 | 1.55201 | 291.86154 | 18.51758 | 176.15559 | 175.52427 | 46.87898 | 5.409746723 | 4.186617293 | 0.7739026 | 54.00273686 | 5.676799697 | -3.185950394 | -0.419919383 | 94.94095904 | 2.92374 | 1.41501 | 1.75736 | 2.066232747 | Tm | Cr | O | 69 | 168.934 | 175 | 102 | 6.18 | 99 | 3 | 15 | 144 | 1.9 | 9.321 | 1.11 | 1.25 | 0.2167244 | 24 | 51.996 | 140 | 75.5 | 6.766 | 65 | 2.5 | 6 | 83 | 1.39 | 7.15 | 1.56 | 1.66 | 0.1313053 | 0.800100973 | 393.177 | (0.70 0.71 0.02) | 63.685 | (0.71 0.00 0.70) | 6.174 | -39.6 | (0.80 0.00 -0.61) | 1.536 | (-0.01 1.00 0.02) | -25.781
TmAlO3 | P 4 m m | 99 | no | -41.07732576 | -40.99018416 | -0.0871416 | -40.89426746 | 0.0959167 | 0.1830583 | 4.06 | 50.37191736 | 4.842 | 3.636378849 | 3.636378849 | 3.809344377 | 61.12632214 | 58.30930668 | -8.473477081 | -6.881390735 | 1.047565321 | 0.760720107 | 111.23922 | 0.293557407 | 61.840313 | 16.490867 | -3.236416881 | 24.42734701 | -82.31725227 | 3.49915 | 2.9053 | 2.01306 | 2.01306 | 2.37832 | 378.93515 | 52.96409 | 143.74048 | 96.93645 | 88.7724 | 3.269233924 | 12.80101959 | 3.915602 | 18.8807171 | 6.956982473 | -0.276881714 | -2.38799128 | 115.6535783 | 4.98186 | 1.14397 | 6.12549 | 4.354886929 | Tm | Al | O | 69 | 168.934 | 175 | 102 | 6.18 | 99 | 3 | 15 | 144 | 1.9 | 9.321 | 1.11 | 1.25 | 0.2167244 | 13 | 26.982 | 125 | 67.5 | 15.986 | 42 | 3 | 3 | 57.8 | 1.21 | 2.7 | 1.47 | 1.61 | 0.150078 | 0.833180083 | 308.895 | (0.70 -0.71 0.02) | 78.119 | (0.00 0.00 1.00) | 3.954 | 61.092 | (-0.00 0.51 0.86) | 1.7 | (1.00 0.00 0.02) | 35.936
CaTiO3 | P 4 m m | 99 | no | -42.03029551 | -41.96793208 | -0.06236343 | -41.88803849 | 0.07989359 | 0.142257 | 2.155 | 58.15488612 | 2.338 | 3.812437484 | 3.812437484 | 4.001112364 | 65.31265848 | 81.21363105 | -15.84698598 | -5.124862934 | 1.049489305 | 0.812357339 | 101.93858 | 0.341325909 | 64.13843 | 22.85781 | -1.558729091 | 29.26282326 | -93.01675264 | 2.51509 | 5.32536 | 1.69661 | 1.69661 | 4.44723 | 298.65468 | 54.43836 | 98.81207 | 97.12154 | 87.70129 | 4.522870424 | 15.85525449 | 3.505573 | 18.36939981 | 10.12022114 | -0.439092656 | -3.513415415 | 72.84000713 | 5.4992 | 0.85068 | 3.9653 | 6.464475478 | Ca | Ti | O | 20 | 40.078 | 180 | 114 | 6.113 | 2 | 2 | 2 | 160.8 | 1.76 | 1.54 | 1.04 | 1 | 0.1154119 | 22 | 47.867 | 140 | 74.5 | 6.82 | 8 | 4 | 4 | 100 | 1.6 | 4.506 | 1.32 | 1.54 | 0.1233637 | 0.846412107 | 221.07 | (1.00 0.00 0.02) | 63.071 | (0.00 0.00 1.00) | 3.505 | 81.214 | (0.00 0.00 1.00) | 0.904 | (1.00 0.00 0.02) | 89.838
YbSnO3 | P 4 m m | 99 | no | -33.3092043 | -33.01623746 | -0.29296684 | -32.9151149 | 0.10112256 | 0.3940894 | 1.652 | 64.88839272 | 5.236 | 3.952790659 | 3.952790659 | 4.152975678 | 57.23322987 | 27.77447931 | -9.192909764 | -3.021293586 | 1.050643972 | 0.951771143 | 163.23825 | 0.612806594 | 47.042209 | 11.795027 | -9.067343472 | 26.0317071 | -74.1975935 | 2.13829 | 4.30987 | 1.65511 | 1.65511 | 3.13794 | 266.37809 | 7.76103 | 70.53472 | 65.1841 | 102.93843 | 4.963653494 | 10.06839396 | 2.028424 | 128.848877 | 14.17741504 | -0.0066739 | -3.125883161 | 572.1779905 | 2.64125 | -0.18896 | 4.43918 | -13.97782599 | Yb | Sn | O | 70 | 173.04 | 175 | 100.8 | 6.254 | -2 | 3 | 16 | 139 | 1.87 | 6.9 | 1.06 | 1.25 | 0.22119 | 50 | 118.71 | 145 | 83 | 7.344 | 107 | 4 | 4 | 53 | 1.39 | 7.287 | 1.72 | 1.96 | 0.178052 | 0.767329273 | 200.32 | (1.00 0.00 0.02) | 28.807 | (-0.49 -0.48 0.72) | 6.954 | 222.107 | (0.81 0.00 0.58) | 8.927 | (-0.01 1.00 0.02) | 24.88
LuCrO3 | P 4 m m | 99 | AFM | -87.50681223 | -86.69602848 | -0.81078375 | -86.40662848 | 0.2894 | 1.10018375 | 0.612 | 54.89388477 | 5.009 | 3.737392107 | 5.285472647 | 3.929944982 | 67.42091507 | 11.4799472 | 2.271399614 | 5.054129237 | 1.051520651 | 0.884331228 | 237.02079 | 0.838518063 | 16.4806 | 15.308483 | -17.20997924 | 35.21020556 | -85.42114139 | 3.18223 | 3.18223 | 3.72777 | 3.72777 | 1.49813 | 282.66629 | 17.2513 | 176.75864 | 169.87916 | 46.15532 | 5.583688483 | 4.393557645 | 0.7868558 | 57.96664599 | 5.657432078 | -3.282558382 | -0.44810105 | 100.8700988 | 2.93066 | 1.55777 | 1.73929 | 1.881317524 | Lu | Cr | O | 71 | 174.967 | 175 | 100.1 | 5.426 | 33 | 3 | 17 | 137 | 1.87 | 9.84 | 1.14 | 1.27 | 0.22565 | 24 | 51.996 | 140 | 75.5 | 6.766 | 65 | 2.5 | 6 | 83 | 1.39 | 7.15 | 1.56 | 1.66 | 0.1313053 | 0.793433465 | 387.87 | (0.70 0.71 0.02) | 59.611 | (0.71 0.00 0.70) | 6.507 | -42.104 | (0.80 0.00 -0.61) | 1.635 | (-0.01 1.00 0.02) | -25.752
RbNbO3 | P 4 m m | 99 | no | -40.26990533 | -40.20897981 | -0.06092552 | -40.06185039 | 0.14712942 | 0.2080549 | 1.513 | 67.29863584 | 3.364 | 3.99266421 | 3.99266421 | 4.221635056 | 38.45779392 | 78.62374446 | -12.51583544 | -6.28194137 | 1.057347885 | 0.754340021 | 64.80001 | 0.187170077 | 9.853028 | 11.072589 | 8.243317588 | 23.65959403 | -70.36070554 | 1.29034 | 5.85587 | 1.36315 | 1.36315 | 4.41991 | 346.20924 | 86.12344 | 101.07654 | 92.5737 | 69.37529 | 3.694070244 | 23.33048723 | 6.315659 | 11.6112408 | 9.893492595 | -0.248594889 | -3.688747146 | 3.432747627 | 3.35824 | -0.03719 | 0.29564 | -90.29954289 | Rb | Nb | O | 37 | 85.468 | 235 | 166 | 4.177 | 47 | 1 | 1 | 319.8 | 2.2 | 1.53 | 0.89 | 0.82 | 0.104686 | 41 | 92.906 | 145 | 78 | 6.88 | 89 | 5 | 5 | 98 | 1.64 | 8.57 | 1.23 | 1.6 | 0.1280782 | 1.012133236 | 278.94 | (0.96 0.00 -0.27) | 42.862 | (0.00 0.00 1.00) | 6.508 | 78.624 | (0.00 0.00 1.00) | 0.098 | (-0.01 0.94 0.33) | 802.286
ScCrO3 | P 4 m m | 99 | AFM | -88.97302977 | -87.56685497 | -1.4061748 | -87.13562643 | 0.43122854 | 1.83740334 | 0.32 | 54.50435426 | 2.659 | 3.720760642 | 5.261949295 | 3.937021669 | 75.89623396 | 7.867650697 | 1.910191041 | 4.118776879 | 1.0581228 | 0.991760084 | 251.54193 | 0.937873637 | 21.047243 | 15.993159 | -26.79791063 | 38.22544414 | -87.32376748 | 2.79584 | 2.79584 | 3.71539 | 3.71539 | 1.27042 | 268.2045 | 20.30319 | 178.38324 | 169.13479 | 64.28824 | 6.283114771 | 4.298461448 | 0.6841291 | 49.25334393 | 5.60590782 | -3.81079491 | -0.631867645 | 67.91651823 | 2.22465 | 1.3412 | 1.37838 | 1.658701163 | Sc | Cr | O | 21 | 44.956 | 160 | 88.5 | 6.54 | 18 | 3 | 3 | 97 | 1.7 | 2.99 | 1.2 | 1.36 | 0.1193833 | 24 | 51.996 | 140 | 75.5 | 6.766 | 65 | 2.5 | 6 | 83 | 1.39 | 7.15 | 1.56 | 1.66 | 0.1313053 | 0.752726574 | 377.556 | (0.70 0.71 0.02) | 68.178 | (0.73 0.00 -0.68) | 5.538 | -28.526 | (0.80 0.00 -0.61) | 1.107 | (-0.01 1.00 0.02) | -25.769
EuZrO3 | P 4 m m | 99 | no | -44.38966978 | -44.13856826 | -0.25110152 | -43.99960436 | 0.1389639 | 0.39006542 | 3.361 | 68.78826305 | 4.233 | 4.019271525 | 4.019271525 | 4.258137202 | 62.72235403 | 29.00659728 | -8.992873309 | -3.225509388 | 1.059430092 | 0.942534361 | 170.73319 | 0.669994838 | 50.962099 | 14.180142 | -6.415947378 | 25.67421189 | -81.98061854 | 2.32254 | 5.2817 | 1.70369 | 1.70369 | 4.19686 | 254.82762 | 35.35992 | 73.48801 | 70.51627 | 98.24718 | 5.068262375 | 8.976989094 | 1.771216 | 28.28060697 | 13.60766198 | -0.357339466 | -2.710866534 | 102.8639415 | 3.18534 | -0.07596 | 3.63727 | -41.93443918 | Eu | Zr | O | 63 | 6151.964 | 185 | 108.7 | 5.67 | 83 | 3 | 9 | 184 | 1.98 | 5.24 | 1.01 | 1.18 | 0.189935 | 40 | 91.224 | 155 | 86 | 6.84 | 41 | 4 | 4 | 112 | 1.75 | 6.52 | 1.22 | 1.33 | 0.1248887 | 0.782820573 | 197.182 | (1.00 0.00 0.02) | 102.917 | (0.38 -0.38 0.84) | 1.916 | 43.459 | (-0.01 0.71 0.70) | 1.489 | (1.00 0.00 0.02) | 29.187
YbTiO3 | P 4 m m | 99 | no | -42.67944163 | -42.52751925 | -0.15192238 | -42.34144627 | 0.18607298 | 0.33799536 | 2.293 | 56.55005002 | 4.755 | 3.74857155 | 3.74857155 | 4.024402257 | 79.01362333 | 75.11159333 | -16.77943568 | -4.476407595 | 1.073582884 | 0.873219192 | 103.90972 | 0.341462301 | 38.914912 | 16.22754 | -6.538061874 | 25.51380493 | -97.98936639 | 2.48597 | 5.10282 | 1.68997 | 1.68997 | 4.20884 | 304.30803 | 51.98612 | 103.96967 | 95.0731 | 96.75071 | 4.670562995 | 17.53349484 | 3.754043 | 19.23590374 | 9.618189612 | -0.108753728 | -4.247516839 | 56.85861203 | 4.55798 | 0.56571 | 2.95587 | 8.057096392 | Yb | Ti | O | 70 | 173.04 | 175 | 100.8 | 6.254 | -2 | 3 | 16 | 139 | 1.87 | 6.9 | 1.06 | 1.25 | 0.22119 | 22 | 47.867 | 140 | 74.5 | 6.82 | 8 | 4 | 4 | 100 | 1.6 | 4.506 | 1.32 | 1.54 | 0.1233637 | 0.799859441 | 214.091 | (1.00 0.00 0.02) | 57.034 | (0.00 0.00 1.00) | 3.754 | 75.112 | (0.00 0.00 1.00) | 0.636 | (1.00 0.00 0.02) | 118.101
CdTiO3 | P 4 m m | 99 | no | -35.92800843 | -35.78969003 | -0.1383184 | -35.63690537 | 0.15278466 | 0.29110306 | 0.337 | 59.19292104 | 3.519 | 3.804046957 | 3.804046957 | 4.090515415 | 81.2743194 | 106.1416728 | -19.8738256 | -5.340777106 | 1.075306236 | 0.891258087 | 70.61395 | 0.297798975 | 50.418946 | 20.081497 | -8.064430526 | 26.38677195 | -99.59666082 | 2.6491 | 5.09067 | 1.68047 | 1.68047 | 4.37883 | 237.11952 | 42.90164 | 71.91694 | 70.96376 | 76.83027 | 6.55795085 | 30.96564415 | 4.721848 | 23.30913224 | 13.90492977 | 0.539501655 | -7.722258736 | 59.92929887 | 4.44126 | 2.0321 | 2.57107 | 2.185551892 | Cd | Ti | O | 48 | 112.411 | 155 | 109 | 8.993 | -70 | 2 | 12 | 46 | 1.44 | 8.69 | 1.46 | 1.69 | 0.1504066 | 22 | 47.867 | 140 | 74.5 | 6.82 | 8 | 4 | 4 | 100 | 1.6 | 4.506 | 1.32 | 1.54 | 0.1233637 | 0.828778522 | 158.09 | (0.95 0.00 -0.30) | 32.294 | (0.00 0.00 1.00) | 4.895 | 106.142 | (0.00 0.00 1.00) | 0.636 | (1.00 0.00 0.02) | 166.89
CaCeO3 | P 4 m m | 99 | no | -39.47051224 | -38.68255276 | -0.78795948 | -38.54420465 | 0.13834811 | 0.92630759 | 1.976 | 83.28965983 | 2.74 | 4.257277189 | 4.257277189 | 4.595441403 | 75.01798377 | 49.50753596 | -19.7369388 | -2.508369533 | 1.079432041 | 1.253174445 | 112.96393 | 0.771115691 | 16.414958 | 19.281691 | -15.78023624 | 25.11715959 | -84.35490712 | 2.0279 | 6.00352 | 1.54818 | 1.54818 | 4.93507 | 146.49414 | 25.00502 | 43.74023 | 32.35552 | 75.03534 | 10.69644309 | 19.99894224 | 1.869682 | 39.99196961 | 22.86224832 | 1.935166671 | -8.3904405 | 22.26711095 | 2.63063 | 0.18487 | 0.55679 | 14.22962081 | Ca | Ce | O | 20 | 40.078 | 180 | 114 | 6.113 | 2 | 2 | 2 | 160.8 | 1.76 | 1.54 | 1.04 | 1 | 0.1154119 | 58 | 140.116 | 185 | 115 | 5.47 | 65 | 3 | 4 | 205 | 2.04 | 6.77 | 1.08 | 1.12 | 0.16761 | 0.704172728 | 93.485 | (1.00 0.00 0.02) | 50.003 | (0.00 0.00 1.00) | 1.87 | 49.508 | (0.00 0.00 1.00) | 0.04 | (1.00 0.00 0.02) | 1237.7
PbTiO3 | P 4 m m | 99 | no | -39.82343605 | -39.74466981 | -0.07876624 | -39.57758488 | 0.16708493 | 0.2458512 | 1.648 | 62.88181609 | 4.82 | 3.876021192 | 3.876021192 | 4.185552467 | 85.27147272 | 209.0495787 | -40.2994922 | -5.187399823 | 1.079857993 | 0.853506975 | 52.67657 | 0.209720293 | 106.818245 | 25.796755 | -0.227927524 | 20.5767586 | -105.6203038 | 3.45218 | 5.21562 | 2.12963 | 2.12963 | 4.40854 | 251.17536 | 56.80874 | 100.57654 | 105.99468 | 76.36988 | 7.127776324 | 49.95542048 | 7.008556 | 17.60292518 | 9.942676493 | 0.239807484 | -10.68143752 | 81.67675721 | 4.85668 | 1.57132 | 4.63997 | 3.090828094 | Pb | Ti | O | 82 | 207.2 | 180 | 133 | 7.416 | 34 | 2 | 4 | 47 | 1.46 | 11.3 | 1.55 | 2.33 | 0.177911 | 22 | 47.867 | 140 | 74.5 | 6.82 | 8 | 4 | 4 | 100 | 1.6 | 4.506 | 1.32 | 1.54 | 0.1233637 | 0.913419732 | 196.444 | (0.66 0.66 -0.36) | 20.018 | (0.00 0.00 1.00) | 9.813 | 209.05 | (0.00 0.00 1.00) | 0.657 | (1.00 0.00 0.02) | 318.189
TmFeO3 | P m m 2 | 99 | AFM | -81.78248179 | -81.22327056 | -0.55921123 | -79.22018962 | 2.00308094 | 2.56229217 | 0.225 | 56.11302105 | 4.861 | 3.630130266 | 5.133511366 | 4.258355466 | 103.0965027 | 172.6915592 | -33.21262297 | -5.199576058 | 1.173058583 | 1.000849337 | 51.21618 | 0.233074129 | 33.184458 | 18.420385 | -17.39008879 | 17.2674377 | -102.9738516 | 3.44864 | 3.44864 | 3.5714 | 3.5714 | 1.83632 | 219.74202 | 36.73089 | 117.09182 | 89.28294 | 71.36968 | 8.37648382 | 54.40419424 | 6.494872 | 27.22504138 | 8.540306231 | 0.714008251 | -12.67224725 | 32.0126896 | 4.15685 | 2.14122 | 1.02242 | 1.941346522 | Tm | Fe | O | 69 | 168.934 | 175 | 102 | 6.18 | 99 | 3 | 15 | 144 | 1.9 | 9.321 | 1.11 | 1.25 | 0.2167244 | 26 | 55.845 | 140 | 78.5 | 7.87 | 15 | 2.5 | 8 | 62 | 1.32 | 7.87 | 1.64 | 1.83 | 0.1392532 | 0.788363551 | 160.067 | (-0.64 0.71 0.30) | 18.381 | (0.00 0.00 1.00) | 8.708 | 172.692 | (0.00 0.00 1.00) | 0.01 | (-0.51 -0.85 -0.14) | 17269.2
SnTiO3 | P 4 m m | 99 | no | -39.94245487 | -39.567239 | -0.37521587 | -38.94727436 | 0.61996464 | 0.99518051 | 0.878 | 64.5838922 | 3.322 | 3.795275338 | 3.795275338 | 4.483711265 | 130.1501544 | 83.00777146 | -13.39750521 | -6.195763329 | 1.181392881 | 1.092133473 | 52.73334 | 0.268725005 | 91.820518 | 16.342639 | -16.35624197 | 10.81391303 | -124.6078254 | 3.09728 | 5.15455 | 2.02958 | 2.02958 | 4.19267 | 196.23533 | 28.85339 | 97.35463 | 87.75678 | 58.50929 | 7.852666746 | 34.93490903 | 4.448796 | 34.6579726 | 10.27172514 | -1.365745558 | -7.197441941 | 163.5215265 | 2.80952 | 1.05194 | 4.71817 | 2.670798715 | Sn | Ti | O | 50 | 118.71 | 145 | 83 | 7.344 | 107 | 4 | 4 | 53 | 1.39 | 7.287 | 1.72 | 1.96 | 0.178052 | 22 | 47.867 | 140 | 74.5 | 6.82 | 8 | 4 | 4 | 100 | 1.6 | 4.506 | 1.32 | 1.54 | 0.1233637 | 0.737083877 | 172.008 | (0.70 0.71 0.02) | 28.625 | (0.00 0.00 1.00) | 6.009 | 86.414 | (-0.00 0.51 0.86) | 2.382 | (1.00 0.00 0.02) | 36.278
PbVO3 | P 4 m m | 99 | AFM | -72.14658542 | -71.57100348 | -0.57558194 | -69.84074762 | 1.73025586 | 2.3058378 | 1.627 | 66.57255444 | 4.599 | 3.810411075 | 5.38873502 | 4.585129012 | 128.6653956 | 120.9364812 | -17.06559161 | -7.08656834 | 1.203316105 | 1.116821228 | 33.25249 | 0.143910121 | 22.071419 | 13.461414 | -15.78300433 | 7.265009908 | -120.1474012 | 3.27278 | 3.27278 | 4.50442 | 4.50442 | 1.9483 | 231.06429 | 53.18079 | 43.33366 | 48.29486 | 50.69057 | 6.741702869 | 67.31027465 | 9.984165 | 18.80378234 | 23.07674911 | 1.270328362 | -12.21365468 | 15.28210079 | 2.29131 | 1.36291 | 0.81272 | 1.681189514 | Pb | V | O | 82 | 207.2 | 180 | 133 | 7.416 | 34 | 2 | 4 | 47 | 1.46 | 11.3 | 1.55 | 2.33 | 0.177911 | 23 | 50.942 | 135 | 72 | 6.74 | 51 | 4.5 | 5 | 87 | 1.53 | 6 | 1.45 | 1.63 | 0.1273344 | 0.92495281 | 178.552 | (0.93 0.00 0.36) | 14.857 | (0.00 0.00 1.00) | 12.018 | 120.936 | (0.00 0.00 1.00) | -0.028 | (1.00 0.00 0.02) | -4319.143
LaScO3 | P 4 m m | 99 | no | -44.92777301 | -44.57854475 | -0.34922826 | -43.25785589 | 1.32068886 | 1.66991712 | 3.83 | 71.49743014 | 3.243 | 3.877106663 | 3.877106663 | 4.756362364 | 108.119936 | 149.1324589 | -39.16985975 | -3.807326853 | 1.226781406 | 1.179590609 | 58.29955 | 0.262376019 | 73.896738 | 11.076107 | -18.25271522 | 8.654068642 | -98.52128938 | 3.3201 | 3.6649 | 1.92144 | 1.92144 | 3.14213 | 222.19847 | 0.97932 | 72.35497 | 67.99368 | 81.04363 | 10.950083 | 76.73119531 | 7.007362 | 1021.116693 | 13.82075067 | 4.465200139 | -21.42916203 | 6072.191995 | 2.34542 | 0.71945 | 5.94838 | 3.260018069 | La | Sc | O | 57 | 138.906 | 195 | 117.2 | 5.577 | 45 | 3 | 3 | 215 | 2.07 | 6.15 | 1.08 | 1.1 | 0.163142 | 21 | 44.956 | 160 | 88.5 | 6.54 | 18 | 3 | 3 | 97 | 1.7 | 2.99 | 1.2 | 1.36 | 0.1193833 | 0.801717339 | 89.36 | (1.00 0.00 0.02) | 3.737 | (0.39 0.57 0.72) | 23.912 | 2351.841 | (-0.01 0.81 0.58) | 95.696 | (1.00 0.00 0.02) | 24.576
SbAlO3 | P 4 m m | 99 | no | -34.836538 | -34.07365068 | -0.76288732 | -33.07446931 | 0.99918137 | 1.76206869 | 0.982 | 56.58537083 | 3.477 | 3.572710472 | 3.572710472 | 4.43311013 | 118.3968525 | 19.29078496 | -3.103332613 | -6.216151269 | 1.240825464 | 1.088507975 | 115.89633 | 0.406526012 | 11.100858 | 9.960182 | -17.17881494 | 8.309716823 | -109.5277544 | 2.81289 | 3.52521 | 2.09474 | 2.09474 | 2.14862 | 285.08958 | 88.55489 | 146.96768 | 144.38355 | 84.57862 | 5.187356846 | 12.10899755 | 2.334329 | 11.29243117 | 6.80421709 | -1.919659107 | -2.384694712 | -1.927956556 | 1.71078 | 0.29879 | -0.17073 | 5.725693631 | Sb | Al | O | 51 | 121.76 | 145 | 90 | 8.641 | 101 | 5 | 5 | 43 | 1.39 | 6.68 | 1.82 | 2.05 | 0.1918774 | 13 | 26.982 | 125 | 67.5 | 15.986 | 42 | 3 | 3 | 57.8 | 1.21 | 2.7 | 1.47 | 1.61 | 0.150078 | 0.7893285 | 299.9 | (0.70 0.71 0.08) | 82.583 | (0.00 0.00 1.00) | 3.631 | 19.291 | (0.00 0.00 1.00) | -0.08 | (1.00 0.00 0.02) | -241.138
BiCoO3 | P 4 m m | 99 | AFM | -66.04836881 | -65.18396106 | -0.86440775 | -62.71269843 | 2.47126263 | 3.33567038 | 1.658 | 62.47728678 | 5.056 | 3.663255076 | 5.180625011 | 4.655730585 | 160.4748778 | 26.69606627 | 8.747039386 | 3.052011668 | 1.270927219 | 1.176505864 | 85.79105 | 0.429409329 | 85.669594 | 24.124487 | -27.83227111 | 5.148714297 | -137.791321 | 4.35365 | 4.35365 | 3.8857 | 3.88552 | 2.37064 | 199.78851 | 22.76703 | 52.67345 | 36.26632 | 33.81581 | 5.445499759 | 13.14016474 | 2.413032 | 43.92316433 | 18.98489657 | -0.669878221 | -1.882381793 | 170.1563759 | 2.88186 | 2.96753 | 3.87394 | 0.971130873 | Bi | Co | O | 83 | 208.98 | 160 | 117 | 7.289 | 91 | 3 | 5 | 48 | 1.48 | 9.79 | 1.67 | 2.02 | 0.182377 | 27 | 58.933 | 135 | 75 | 7.86 | 64 | 2.5 | 9 | 55 | 1.26 | 8.86 | 1.7 | 1.88 | 0.1432363 | 0.854860437 | 183.39 | (1.00 0.00 0.02) | 64.261 | (0.42 0.42 0.81) | 2.854 | 74.649 | (0.78 0.00 0.63) | 2.838 | (-0.01 1.00 0.02) | 26.303
SmGaO3 | P 4 m m | 99 | no | -37.29829124 | -37.06713163 | -0.23115961 | -35.66678361 | 1.40034802 | 1.63150763 | 3.092 | 62.10940349 | 4.316 | 3.650661216 | 3.650661216 | 4.660304504 | 113.8153666 | 23.89397107 | -2.806433003 | -8.514000171 | 1.276564498 | 1.135957203 | 106.97097 | 0.433521673 | 22.772578 | 9.421037 | -16.81453085 | 5.667635881 | -102.6684716 | 3.21756 | 3.08732 | 1.92332 | 1.92332 | 2.45824 | 246.74884 | 43.55097 | 94.71645 | 131.25879 | 70.9515 | 6.090644683 | 12.44772319 | 2.043745 | 22.96160108 | 10.55782813 | -2.568109902 | -2.33642012 | 45.33181603 | 2.15772 | 0.63446 | 1.97425 | 3.400876336 | Sm | Ga | O | 62 | 150.36 | 185 | 109.8 | 5.63 | 16 | 3 | 8 | 192 | 1.98 | 7.52 | 1.07 | 1.17 | 0.185468 | 31 | 69.723 | 130 | 76 | 5.999 | 41 | 3 | 3 | 50 | 1.22 | 5.91 | 1.82 | 1.81 | 0.1723773 | 0.825424649 | 227.107 | (0.70 0.71 0.02) | 80.336 | (0.00 0.00 1.00) | 2.827 | 24.728 | (-0.00 0.49 0.87) | 0.675 | (1.00 0.00 0.02) | 36.634
ZnSnO3 | P 4 m m | 99 | no | -27.32975165 | -25.81493486 | -1.51481679 | -24.57642236 | 1.2385125 | 2.75332929 | 0.429 | 68.20220876 | 3.403 | 3.750573233 | 3.750573233 | 4.848452441 | 125.0539556 | 17.76690237 | -2.123308247 | -8.367556806 | 1.292723043 | 1.517557152 | 90.46095 | 0.558144799 | 11.183951 | 9.253332 | -27.02713676 | 6.886102654 | -104.9129215 | 1.95753 | 3.90674 | 1.69308 | 1.69308 | 2.47812 | 162.07434 | 13.16406 | 74.17046 | 79.35529 | 61.31961 | 9.203161504 | 16.85988825 | 1.831967 | 75.96440612 | 13.48245649 | -2.885952188 | -4.282166079 | 17.53181197 | 1.34681 | 0.57683 | 0.23079 | 2.334847355 | Zn | Sn | O | 30 | 65.39 | 135 | 88 | 9.394 | -60 | 2 | 12 | 38.67 | 1.22 | 7.134 | 1.66 | 1.65 | 0.1551518 | 50 | 118.71 | 145 | 83 | 7.344 | 107 | 4 | 4 | 53 | 1.39 | 7.287 | 1.72 | 1.96 | 0.178052 | 0.724023211 | 152.834 | (0.70 0.71 0.02) | 42.16 | (0.64 0.00 -0.77) | 3.625 | 17.767 | (0.00 0.00 1.00) | 0.244 | (1.00 0.00 0.02) | 72.816
BiFeO3 | P 4 m m | 99 | AFM | -70.23099307 | -69.06703431 | -1.16395876 | -66.78965385 | 2.27738046 | 3.44133922 | 0.386 | 64.5251276 | 4.848 | 3.68004009 | 5.204362518 | 4.764570743 | 144.1687798 | 13.00444547 | 2.730864909 | 4.762024452 | 1.294706206 | 1.212539714 | 117.34323 | 0.519849242 | 20.766871 | 16.981429 | -23.43971176 | 5.181850762 | -125.9109188 | 3.6381 | 3.6381 | 3.9739 | 3.9739 | 2.1411 | 225.7255 | 39.98019 | 51.34668 | 60.03458 | 62.17011 | 5.291604868 | 11.07521427 | 2.092978 | 25.01238738 | 19.47545586 | -0.743728963 | -2.409529253 | 20.71874024 | 1.86554 | 1.58886 | 0.82834 | 1.174137432 | Bi | Fe | O | 83 | 208.98 | 160 | 117 | 7.289 | 91 | 3 | 5 | 48 | 1.48 | 9.79 | 1.67 | 2.02 | 0.182377 | 26 | 55.845 | 140 | 78.5 | 7.87 | 15 | 2.5 | 8 | 62 | 1.32 | 7.87 | 1.64 | 1.83 | 0.1392532 | 0.840229574 | 188.892 | (1.00 0.00 0.02) | 90.292 | (0.00 0.00 1.00) | 2.092 | 13.522 | (-0.00 0.51 0.86) | 0.372 | (1.00 0.00 0.02) | 36.349
BiScO3 | P 4 m m | 99 | no | -38.1844399 | -37.02522829 | -1.15921161 | -35.31472725 | 1.71050104 | 2.86971265 | 1.273 | 71.24095053 | 4.238 | 3.801895559 | 3.801895559 | 4.928665459 | 132.4081084 | 21.26754174 | -3.17915595 | -6.689681815 | 1.296370556 | 1.321607349 | 90.89123 | 0.476527998 | 15.810718 | 11.389266 | -21.75544561 | 3.821368156 | -114.4740309 | 2.91088 | 4.39849 | 1.96985 | 1.96985 | 3.36966 | 190.73639 | 35.55247 | 70.31453 | 67.82956 | 68.85523 | 7.309770574 | 18.44358139 | 2.523141 | 28.12744093 | 14.22181162 | -0.826473766 | -4.911462776 | 16.92884826 | 1.49523 | 0.64236 | 0.60186 | 2.327713432 | Bi | Sc | O | 83 | 208.98 | 160 | 117 | 7.289 | 91 | 3 | 5 | 48 | 1.48 | 9.79 | 1.67 | 2.02 | 0.182377 | 21 | 44.956 | 160 | 88.5 | 6.54 | 18 | 3 | 3 | 97 | 1.7 | 2.99 | 1.2 | 1.36 | 0.1193833 | 0.801058032 | 147.095 | (0.70 0.71 0.02) | 54.219 | (0.00 0.00 1.00) | 2.713 | 21.268 | (0.00 0.00 1.00) | 0.218 | (-0.01 1.00 0.02) | 97.56
GdGaO3 | P 4 m m | 99 | no | -37.33709678 | -36.8898537 | -0.44724308 | -35.32619953 | 1.56365417 | 2.01089725 | 3.029 | 61.58144943 | 4.465 | 3.620483156 | 3.620483156 | 4.698041447 | 120.9677072 | 17.66140438 | -1.295774266 | -13.63000087 | 1.297628312 | 1.183052172 | 124.56859 | 0.514624218 | 27.349551 | 8.951495 | -20.12966581 | 4.89298545 | -105.7310268 | 3.14898 | 3.07621 | 1.895 | 1.895 | 2.4352 | 242.05738 | 27.60305 | 93.9295 | 125.90718 | 66.58808 | 5.989547176 | 9.953359256 | 1.661788 | 36.22788061 | 10.64628258 | -2.619994607 | -1.801192708 | 100.456578 | 2.02749 | 0.69924 | 2.77292 | 2.899562382 | Gd | Ga | O | 64 | 157.25 | 180 | 107.8 | 6.14 | 13 | 3 | 10 | 158 | 1.96 | 7.9 | 1.11 | 1.2 | 0.1944 | 31 | 69.723 | 130 | 76 | 5.999 | 41 | 3 | 3 | 50 | 1.22 | 5.91 | 1.82 | 1.81 | 0.1723773 | 0.818423591 | 229.754 | (0.70 0.71 0.02) | 80.792 | (0.62 0.00 0.79) | 2.844 | 42.094 | (-0.01 0.78 0.63) | 1.573 | (1.00 0.00 0.02) | 26.76
TbGaO3 | P 4 m m | 99 | no | -37.31827782 | -36.77294542 | -0.5453324 | -35.1529514 | 1.61999402 | 2.16532642 | 2.98 | 61.36629398 | 4.508 | 3.609181846 | 3.609181846 | 4.710992013 | 123.7537457 | 15.55697723 | -0.865755847 | -17.96924304 | 1.30527976 | 1.201689126 | 132.85558 | 0.551877161 | 31.247388 | 8.782153 | -21.48991969 | 4.62772239 | -106.8915484 | 3.12591 | 3.06712 | 1.88419 | 1.88419 | 2.42464 | 240.73397 | 15.34305 | 93.47754 | 124.13023 | 65.637 | 5.954646148 | 9.154144924 | 1.537311 | 65.1760895 | 10.69775692 | -2.621408102 | -1.646778748 | 222.2382263 | 1.95318 | 0.70523 | 3.40987 | 2.769564539 | Tb | Ga | O | 65 | 158.925 | 175 | 106.3 | 5.85 | 112 | 3.5 | 11 | 170 | 1.94 | 8.23 | 1.1 | 1.21 | 0.198863 | 31 | 69.723 | 130 | 76 | 5.999 | 41 | 3 | 3 | 50 | 1.22 | 5.91 | 1.82 | 1.81 | 0.1723773 | 0.813172798 | 229.645 | (0.70 0.71 0.02) | 51.82 | (-0.01 0.69 0.72) | 4.432 | 88.352 | (-0.01 -0.80 0.61) | 3.511 | (1.00 0.00 0.02) | 25.164
ScAlO3 | P 4 m m | 99 | no | -41.88462854 | -41.03462671 | -0.85000183 | -39.3470671 | 1.68755961 | 2.53756144 | 3.92 | 53.68142756 | 2.234 | 3.44824454 | 3.44824454 | 4.514690074 | 129.8089034 | 15.53841619 | -1.169001734 | -13.29203861 | 1.309272014 | 1.209635139 | 161.26371 | 0.548162251 | 10.23635 | 7.701695 | -27.92775714 | 9.104646488 | -110.9857927 | 2.637 | 3.04999 | 1.70975 | 1.70975 | 2.26749 | 294.18974 | 63.56025 | 128.04552 | 126.61819 | 78.90606 | 4.439019769 | 7.594616246 | 1.710877 | 15.73310363 | 7.809722667 | -1.528580339 | -1.424073081 | 12.38289265 | 2.3213 | 0.73415 | 0.78706 | 3.161887898 | Sc | Al | O | 21 | 44.956 | 160 | 88.5 | 6.54 | 18 | 3 | 3 | 97 | 1.7 | 2.99 | 1.2 | 1.36 | 0.1193833 | 13 | 26.982 | 125 | 67.5 | 15.986 | 42 | 3 | 3 | 57.8 | 1.21 | 2.7 | 1.47 | 1.61 | 0.150078 | 0.783847052 | 293.32 | (0.70 0.71 0.02) | 131.672 | (0.00 0.00 1.00) | 2.228 | 15.538 | (0.00 0.00 1.00) | 0.178 | (1.00 0.00 0.02) | 87.292
DyGaO3 | P 4 m m | 99 | no | -37.29080377 | -36.64933351 | -0.64147026 | -34.98208939 | 1.66724412 | 2.30871438 | 2.924 | 61.14950481 | 4.583 | 3.598888883 | 3.598888883 | 4.721239898 | 126.2318297 | 13.58089664 | -0.615930705 | -22.0493905 | 1.311860424 | 1.218331519 | 141.86229 | 0.589478465 | 35.741356 | 8.633463 | -22.71586613 | 4.399537356 | -107.915501 | 3.10489 | 3.05782 | 1.87454 | 1.87454 | 2.41363 | 240.65729 | 0.9958 | 93.1024 | 121.78416 | 65.76803 | 5.864755946 | 8.475009166 | 1.445074 | 1004.217714 | 10.74086167 | -2.547574073 | -1.537861238 | 4162.727446 | 1.8456 | 0.66995 | 4.1477 | 2.75483245 | Dy | Ga | O | 66 | 162.5 | 175 | 105.2 | 5.93 | 34 | 3 | 12 | 163 | 1.92 | 8.55 | 1.1 | 1.22 | 0.20333 | 31 | 69.723 | 130 | 76 | 5.999 | 41 | 3 | 3 | 50 | 1.22 | 5.91 | 1.82 | 1.81 | 0.1723773 | 0.809322217 | 217.694 | (0.70 0.71 0.02) | 3.94 | (-0.01 0.71 0.70) | 55.252 | 1605.552 | (-0.01 0.81 0.58) | 13.581 | (0.00 0.00 1.00) | 118.22
GaAlO3 | P 4 m m | 99 | no | -32.87874337 | -31.16468409 | -1.71405928 | -30.41162411 | 0.75305998 | 2.46711926 | 0.259 | 54.25276791 | 2.667 | 3.457954426 | 3.457954426 | 4.537152427 | 141.0992031 | 7.926472358 | 0.06510479 | 121.7494501 | 1.312091447 | 1.363225121 | 167.41156 | 0.660513166 | 12.599227 | 8.376917 | -35.80609336 | 10.56557146 | -115.8586812 | 2.29774 | 3.21217 | 1.71301 | 1.71301 | 2.0839 | 253.45681 | 20.19751 | 127.18563 | 131.94551 | 74.31786 | 5.680183317 | 7.207214878 | 1.268835 | 49.51105359 | 7.862523463 | -2.549503963 | -1.389780908 | 46.14828568 | 1.33666 | 0.61417 | 0.93208 | 2.176368107 | Ga | Al | O | 31 | 69.723 | 130 | 76 | 5.999 | 41 | 3 | 3 | 50 | 1.22 | 5.91 | 1.82 | 1.81 | 0.1723773 | 13 | 26.982 | 125 | 67.5 | 15.986 | 42 | 3 | 3 | 57.8 | 1.21 | 2.7 | 1.47 | 1.61 | 0.150078 | 0.738168319 | 282.399 | (0.70 0.71 0.02) | 67.016 | (0.69 0.00 0.72) | 4.214 | 19.541 | (0.78 0.00 0.63) | 0.733 | (-0.01 1.00 0.02) | 26.659
SmScO3 | P 4 m m | 99 | no | -44.33445977 | -43.43647807 | -0.8979817 | -41.13481133 | 2.30166674 | 3.19964844 | 3.383 | 70.39484609 | 3.456 | 3.760996555 | 3.760996555 | 4.976625866 | 127.9263912 | 18.76959141 | -2.730271584 | -6.874624313 | 1.323220001 | 1.336706536 | 109.71909 | 0.526827289 | 11.424743 | 9.402186 | -25.51418882 | 4.970828866 | -107.3830313 | 3.16456 | 3.52873 | 1.82964 | 1.82964 | 3.03402 | 208.26387 | 39.11737 | 71.72765 | 61.15299 | 77.24735 | 6.511242153 | 15.28531147 | 2.347526 | 25.56409084 | 13.94162502 | -0.286351608 | -4.382612894 | 20.02439331 | 1.63757 | 0.71432 | 0.7833 | 2.292487961 | Sm | Sc | O | 62 | 150.36 | 185 | 109.8 | 5.63 | 16 | 3 | 8 | 192 | 1.98 | 7.52 | 1.07 | 1.17 | 0.185468 | 21 | 44.956 | 160 | 88.5 | 6.54 | 18 | 3 | 3 | 97 | 1.7 | 2.99 | 1.2 | 1.36 | 0.1193833 | 0.777322979 | 153.558 | (1.00 0.00 0.02) | 65.422 | (0.00 0.00 1.00) | 2.347 | 18.77 | (0.00 0.00 1.00) | 0.274 | (-0.01 1.00 0.02) | 68.504
MgSnO3 | P 4 m m | 99 | no | -30.51693354 | -29.23414911 | -1.28278443 | -27.54815844 | 1.68599067 | 2.9687751 | 1.263 | 68.24298378 | 2.799 | 3.720268269 | 3.720268269 | 4.93071035 | 126.6118746 | 13.86940261 | -0.9795006 | -14.15966729 | 1.325364193 | 1.534185023 | 108.15053 | 0.653188462 | 8.08451 | 8.180293 | -30.33073803 | 5.534730525 | -101.8158671 | 2.19404 | 3.35864 | 1.64647 | 1.64647 | 2.25973 | 165.57324 | 19.5429 | 80.78402 | 84.86659 | 57.05624 | 8.823559091 | 12.17241715 | 1.379536 | 51.16947843 | 12.37868578 | -3.566993609 | -2.773170522 | 11.23786385 | 1.38821 | 0.54603 | 0.21962 | 2.542369467 | Mg | Sn | O | 12 | 24.305 | 150 | 86 | 7.646 | -40 | 2 | 2 | 71.2 | 1.41 | 1.74 | 1.23 | 1.31 | 0.121644 | 50 | 118.71 | 145 | 83 | 7.344 | 107 | 4 | 4 | 53 | 1.39 | 7.287 | 1.72 | 1.96 | 0.178052 | 0.717256639 | 174.467 | (0.70 0.71 0.02) | 59.649 | (0.67 0.00 0.75) | 2.925 | 13.869 | (0.00 0.00 1.00) | 0.163 | (-0.01 1.00 0.02) | 85.086
ZnGeO3 | P 4 m m | 99 | no | -28.65815442 | -27.49780025 | -1.16035417 | -26.49649649 | 1.00130376 | 2.16165793 | 0.377 | 56.67218825 | 3.282 | 3.49255336 | 3.49255336 | 4.646050028 | 135.1933761 | 6.811574913 | 2.156766635 | 3.158234555 | 1.330273169 | 1.315276963 | 153.48533 | 0.810626646 | 10.901373 | 8.834691 | -26.38964723 | 5.882200605 | -114.6859295 | 2.20187 | 3.54325 | 1.66426 | 1.66426 | 2.4166 | 189.34158 | 41.28244 | 118.01415 | 149.47919 | 54.24629 | 14.20717656 | 7.346711564 | 0.5171127 | 24.22337439 | 8.473560162 | -10.8791266 | -1.176232042 | 9.529680786 | 1.27947 | 1.10026 | 0.39341 | 1.162879683 | Zn | Ge | O | 30 | 65.39 | 135 | 88 | 9.394 | -60 | 2 | 12 | 38.67 | 1.22 | 7.134 | 1.66 | 1.65 | 0.1551518 | 32 | 72.64 | 125 | 67 | 7.899 | 119 | 4 | 4 | 40 | 1.2 | 5.3234 | 2.02 | 2.01 | 0.1895892 | 0.784045861 | 264.085 | (0.70 -0.71 0.02) | 70.395 | (1.00 0.00 0.02) | 3.751 | 6.964 | (-0.00 0.46 0.89) | 0.185 | (1.00 0.00 0.02) | 37.643
LaLuO3 | P 4 m m | 99 | no | -43.21891177 | -42.24651972 | -0.97239205 | -39.45533399 | 2.79118573 | 3.76357778 | 3.23 | 78.75813579 | 4.595 | 3.895851889 | 3.895851889 | 5.189082226 | 118.5128626 | 25.7552103 | -5.79622732 | -4.443443792 | 1.331950591 | 1.393519319 | 93.33689 | 0.483375628 | 55.114346 | 8.471805 | -24.01552918 | 3.752217263 | -98.24955069 | 3.31794 | 3.27227 | 1.85832 | 1.85832 | 2.87357 | 193.09391 | 10.84694 | 59.43226 | 49.40348 | 74.41834 | 7.517543258 | 20.98132385 | 2.790981 | 92.19189928 | 16.82587874 | 0.558137541 | -6.438812771 | 338.4008687 | 1.54122 | 0.51109 | 3.67102 | 3.01555499 | La | Lu | O | 57 | 138.906 | 195 | 117.2 | 5.577 | 45 | 3 | 3 | 215 | 2.07 | 6.15 | 1.08 | 1.1 | 0.163142 | 71 | 174.967 | 175 | 100.1 | 5.426 | 33 | 3 | 17 | 137 | 1.87 | 9.84 | 1.14 | 1.27 | 0.22565 | 0.760585445 | 132.737 | (1.00 0.00 0.02) | 35.792 | (0.44 0.44 0.79) | 3.709 | -133.289 | (-0.01 0.80 -0.61) | 5.276 | (1.00 0.00 0.02) | -25.263
BiLuO3 | P 4 m m | 99 | no | -36.46887392 | -34.80639771 | -1.66247621 | -32.31211142 | 2.49428629 | 4.1567625 | 0.983 | 76.64978228 | 5.635 | 3.8599131 | 3.8599131 | 5.144650435 | 119.7690729 | 15.9480603 | -3.954849381 | -4.032532913 | 1.332841 | 1.423580195 | 99.01289 | 0.545107859 | 15.406444 | 9.005974 | -19.9847485 | 2.216967445 | -102.0012918 | 2.55479 | 4.0904 | 1.84344 | 1.84344 | 2.95831 | 181.63908 | 25.12127 | 58.06916 | 52.29104 | 70.89316 | 7.641655041 | 17.84307246 | 2.334975 | 39.80690467 | 17.22084494 | -0.08942461 | -5.407391707 | 15.78436173 | 1.01832 | 0.20545 | 0.39653 | 4.956534437 | Bi | Lu | O | 83 | 208.98 | 160 | 117 | 7.289 | 91 | 3 | 5 | 48 | 1.48 | 9.79 | 1.67 | 2.02 | 0.182377 | 71 | 174.967 | 175 | 100.1 | 5.426 | 33 | 3 | 17 | 137 | 1.87 | 9.84 | 1.14 | 1.27 | 0.22565 | 0.759959964 | 130.803 | (1.00 0.00 0.02) | 56.044 | (0.00 0.00 1.00) | 2.334 | 15.948 | (0.00 0.00 1.00) | 0.188 | (1.00 0.00 0.02) | 84.83
LuGaO3 | P 4 m m | 99 | no | -37.15287631 | -36.01951066 | -1.13336565 | -34.16798824 | 1.85152242 | 2.98488807 | 2.587 | 60.12633844 | 4.868 | 3.555824173 | 3.555824173 | 4.755368766 | 136.1445669 | 11.22171388 | 0.714251385 | 15.71115454 | 1.337346431 | 1.28844733 | 170.40346 | 0.718190174 | 10.00607 | 8.045817 | -27.73394905 | 3.5284034 | -111.9390213 | 2.99819 | 3.0229 | 1.83258 | 1.83258 | 2.35592 | 237.26788 | 45.80226 | 93.56504 | 119.64034 | 63.06682 | 5.862434549 | 6.751499537 | 1.151655 | 21.83298379 | 10.68775261 | -2.63897592 | -1.193011486 | 20.07858165 | 2.00231 | 0.96264 | 0.91964 | 2.08001953 | Lu | Ga | O | 71 | 174.967 | 175 | 100.1 | 5.426 | 33 | 3 | 17 | 137 | 1.87 | 9.84 | 1.14 | 1.27 | 0.22565 | 31 | 69.723 | 130 | 76 | 5.999 | 41 | 3 | 3 | 50 | 1.22 | 5.91 | 1.82 | 1.81 | 0.1723773 | 0.791469521 | 233.29 | (0.70 0.71 0.02) | 124.323 | (0.67 0.00 0.75) | 1.876 | 11.795 | (0.51 0.00 0.86) | 0.33 | (-0.01 1.00 0.02) | 35.742
GdScO3 | P 4 m m | 99 | no | -44.35146289 | -43.16078959 | -1.1906733 | -40.60465036 | 2.55613923 | 3.74681253 | 3.197 | 69.55638257 | 3.597 | 3.726230305 | 3.726230305 | 5.009537136 | 134.0425189 | 14.39154543 | -1.086322126 | -13.24795389 | 1.344398152 | 1.379693516 | 121.9327 | 0.589073724 | 10.982091 | 9.124152 | -27.94703965 | 4.205204862 | -110.3006841 | 3.11558 | 3.51653 | 1.81101 | 1.81101 | 3.01009 | 206.99056 | 35.25634 | 72.67904 | 57.69437 | 74.50368 | 6.22860112 | 12.50156037 | 2.007122 | 28.36369288 | 13.75912505 | -0.469493453 | -3.518947047 | 21.70654288 | 1.59293 | 0.78469 | 0.76529 | 2.030011852 | Gd | Sc | O | 64 | 157.25 | 180 | 107.8 | 6.14 | 13 | 3 | 10 | 158 | 1.96 | 7.9 | 1.11 | 1.2 | 0.1944 | 21 | 44.956 | 160 | 88.5 | 6.54 | 18 | 3 | 3 | 97 | 1.7 | 2.99 | 1.2 | 1.36 | 0.1193833 | 0.770729909 | 160.492 | (1.00 0.00 0.02) | 79.99 | (0.00 0.00 1.00) | 2.006 | 14.392 | (0.00 0.00 1.00) | 0.327 | (-0.01 1.00 0.02) | 44.012
CaPbO3 | P 4 m m | 99 | no | -30.02304978 | -29.23192982 | -0.79111996 | -27.40341779 | 1.82851203 | 2.61963199 | 0.193 | 78.83858718 | 3.745 | 3.884567863 | 3.884567863 | 5.224604343 | 113.9485616 | 17.34174761 | -2.056795013 | -8.431441883 | 1.344964106 | 1.459310777 | 86.97342 | 0.720922884 | 14.175464 | 10.228017 | -20.0823772 | 0.81178066 | -94.67796504 | 2.52994 | 3.56978 | 1.75646 | 1.75646 | 2.5868 | 120.64178 | 21.4315 | 47.16967 | 67.2337 | 47.1124 | 13.01591256 | 15.78650689 | 1.212862 | 46.66028976 | 21.20006352 | -5.707846095 | -3.958687038 | 15.59200243 | 1.31447 | 0.43059 | 0.33416 | 3.052718363 | Ca | Pb | O | 20 | 40.078 | 180 | 114 | 6.113 | 2 | 2 | 2 | 160.8 | 1.76 | 1.54 | 1.04 | 1 | 0.1154119 | 82 | 207.2 | 180 | 133 | 7.416 | 34 | 2 | 4 | 47 | 1.46 | 11.3 | 1.55 | 2.33 | 0.177911 | 0.655234083 | 111.613 | (0.70 0.71 0.02) | 58.553 | (0.59 0.00 0.81) | 1.906 | 17.342 | (0.00 0.00 1.00) | 0.215 | (-0.52 0.86 0.02) | 80.66
BiTmO3 | P 4 m m | 99 | no | -36.30786676 | -34.42825849 | -1.87960827 | -31.7558229 | 2.67243559 | 4.55204386 | 0.934 | 78.25048761 | 5.443 | 3.869326954 | 3.869326954 | 5.226563066 | 123.213313 | 11.14658949 | -2.087659875 | -5.339274669 | 1.350768009 | 1.467471751 | 103.39513 | 0.599064257 | 15.798267 | 9.193871 | -20.48188717 | 1.040721615 | -103.7721474 | 2.54748 | 4.19633 | 1.86057 | 1.86057 | 3.02266 | 172.59439 | 20.6362 | 54.21557 | 49.48455 | 67.75842 | 7.813194528 | 16.11664868 | 2.062748 | 48.45853403 | 18.44488585 | -0.309633022 | -4.917344482 | 24.12708966 | 0.86959 | 0.29165 | 0.49789 | 2.981621807 | Bi | Tm | O | 83 | 208.98 | 160 | 117 | 7.289 | 91 | 3 | 5 | 48 | 1.48 | 9.79 | 1.67 | 2.02 | 0.182377 | 69 | 168.934 | 175 | 102 | 6.18 | 99 | 3 | 15 | 144 | 1.9 | 9.321 | 1.11 | 1.25 | 0.2167244 | 0.753626964 | 127.894 | (1.00 0.00 0.02) | 59.393 | (0.34 0.35 0.87) | 2.153 | 12.066 | (0.57 0.00 0.82) | 0.35 | (-0.01 1.00 0.02) | 34.474
PrLuO3 | P 4 m m | 99 | no | -42.62211016 | -41.48592576 | -1.1361844 | -38.42310749 | 3.06281827 | 4.19900267 | 2.896 | 78.17750242 | 4.654 | 3.867521833 | 3.867521833 | 5.226563649 | 117.4222918 | 18.53417713 | -4.226665267 | -4.385059132 | 1.351398615 | 1.420360062 | 107.40314 | 0.555765937 | 11.077766 | 8.003228 | -23.62376865 | 3.46753953 | -97.26606264 | 3.07521 | 3.29936 | 1.79232 | 1.79232 | 2.78994 | 193.25247 | 32.39689 | 59.33577 | 50.62033 | 75.73569 | 7.15349899 | 16.56641588 | 2.315848 | 30.8671604 | 16.85324047 | 0.142456458 | -5.144767835 | 21.92215245 | 1.35041 | 0.37293 | 0.71021 | 3.621081704 | Pr | Lu | O | 59 | 140.908 | 185 | 113 | 5.42 | 93 | 3.6 | 5 | 216 | 2.03 | 6.773 | 1.07 | 1.13 | 0.17208 | 71 | 174.967 | 175 | 100.1 | 5.426 | 33 | 3 | 17 | 137 | 1.87 | 9.84 | 1.14 | 1.27 | 0.22565 | 0.747450335 | 139.761 | (1.00 0.00 0.02) | 60.363 | (0.00 0.00 1.00) | 2.315 | 18.534 | (0.00 0.00 1.00) | 0.281 | (-0.01 1.00 0.02) | 65.957
TbScO3 | P 4 m m | 99 | no | -44.32365325 | -43.00864675 | -1.3150065 | -40.35675658 | 2.65189017 | 3.96689667 | 3.11 | 69.21994056 | 3.639 | 3.713094116 | 3.713094116 | 5.020642605 | 136.4770726 | 12.7041815 | -0.564098115 | -22.52122663 | 1.352145259 | 1.396720125 | 128.11742 | 0.621087288 | 10.820281 | 9.027986 | -28.99217207 | 3.941089437 | -111.42599 | 3.10032 | 3.50685 | 1.80384 | 1.80384 | 2.99949 | 206.27925 | 33.46561 | 72.98976 | 56.09812 | 73.76993 | 6.147420933 | 11.54265716 | 1.877642 | 29.88142155 | 13.70055197 | -0.51120522 | -3.245329469 | 22.55099208 | 1.5444 | 0.78918 | 0.75468 | 1.956967992 | Tb | Sc | O | 65 | 158.925 | 175 | 106.3 | 5.85 | 112 | 3.5 | 11 | 170 | 1.94 | 8.23 | 1.1 | 1.21 | 0.198863 | 21 | 44.956 | 160 | 88.5 | 6.54 | 18 | 3 | 3 | 97 | 1.7 | 2.99 | 1.2 | 1.36 | 0.1193833 | 0.765785106 | 162.596 | (1.00 0.00 0.02) | 86.604 | (-0.11 0.11 0.99) | 1.877 | 13.024 | (0.46 0.00 0.89) | 0.349 | (-0.01 1.00 0.02) | 37.318
YScO3 | P 4 m m | 99 | no | -46.08886655 | -44.7199623 | -1.36890425 | -42.07624729 | 2.64371501 | 4.01261926 | 3.132 | 69.20741761 | 2.628 | 3.710450609 | 3.710450609 | 5.026889451 | 137.725293 | 12.58180689 | -0.478429048 | -26.29816678 | 1.354792175 | 1.413660243 | 128.92792 | 0.633769534 | 10.751466 | 8.991305 | -30.17310239 | 4.011684248 | -111.5638749 | 3.07933 | 3.47978 | 1.78378 | 1.78378 | 2.99156 | 203.43029 | 31.70025 | 72.55032 | 53.85622 | 72.50416 | 6.187948108 | 11.35536341 | 1.835077 | 31.54549254 | 13.78353672 | -0.497702687 | -3.199977665 | 26.15381946 | 1.55277 | 0.78914 | 0.82908 | 1.96767367 | Y | Sc | O | 39 | 88.906 | 180 | 104 | 6.38 | 30 | 3 | 3 | 162 | 1.9 | 4.47 | 1.11 | 1.22 | 0.1216986 | 21 | 44.956 | 160 | 88.5 | 6.54 | 18 | 3 | 3 | 97 | 1.7 | 2.99 | 1.2 | 1.36 | 0.1193833 | 0.758203075 | 161.521 | (1.00 0.00 0.02) | 86.558 | (0.28 0.28 0.92) | 1.866 | 13.838 | (0.59 0.00 0.81) | 0.407 | (-0.01 1.00 0.02) | 34
LaTmO3 | P 4 m m | 99 | no | -43.0638253 | -41.83714413 | -1.22668117 | -38.71227821 | 3.12486592 | 4.35154709 | 3.06 | 80.58096629 | 4.416 | 3.902573322 | 3.902573322 | 5.290909442 | 118.3809511 | 17.13206496 | -2.873561828 | -5.96196149 | 1.355748888 | 1.44675694 | 97.78685 | 0.538600812 | 12.521725 | 8.31981 | -23.25804211 | 2.894354789 | -98.01726378 | 3.06413 | 3.45512 | 1.83094 | 1.83094 | 2.85737 | 181.55719 | 29.94455 | 55.65784 | 44.34799 | 70.34835 | 7.654103011 | 18.52779005 | 2.420635 | 33.39505853 | 17.96692074 | 0.365961983 | -5.769674953 | 21.9369093 | 1.27099 | 0.55606 | 0.65689 | 2.285706578 | La | Tm | O | 57 | 138.906 | 195 | 117.2 | 5.577 | 45 | 3 | 3 | 215 | 2.07 | 6.15 | 1.08 | 1.1 | 0.163142 | 69 | 168.934 | 175 | 102 | 6.18 | 99 | 3 | 15 | 144 | 1.9 | 9.321 | 1.11 | 1.25 | 0.2167244 | 0.754247233 | 130.621 | (1.00 0.00 0.02) | 53.973 | (0.00 0.00 1.00) | 2.42 | 17.132 | (0.00 0.00 1.00) | 0.302 | (-0.01 1.00 0.02) | 56.728
DyScO3 | P 4 m m | 99 | no | -44.28746927 | -42.85355589 | -1.43391338 | -40.11880859 | 2.7347473 | 4.16866068 | 3.025 | 68.89908217 | 3.708 | 3.701429141 | 3.701429141 | 5.028918033 | 138.651081 | 11.51252881 | -0.194033132 | -59.33279903 | 1.358642255 | 1.411864957 | 132.45275 | 0.644837563 | 10.668005 | 8.942226 | -29.95088965 | 3.718245651 | -112.418437 | 3.0863 | 3.49776 | 1.79716 | 1.79716 | 2.98974 | 205.40483 | 31.8473 | 73.29481 | 54.15635 | 72.52911 | 6.081599004 | 10.87912335 | 1.788859 | 31.39983609 | 13.64353083 | -0.530037688 | -3.039950483 | 23.10154544 | 1.49672 | 0.78463 | 0.73572 | 1.907548781 | Dy | Sc | O | 66 | 162.5 | 175 | 105.2 | 5.93 | 34 | 3 | 12 | 163 | 1.92 | 8.55 | 1.1 | 1.22 | 0.20333 | 21 | 44.956 | 160 | 88.5 | 6.54 | 18 | 3 | 3 | 97 | 1.7 | 2.99 | 1.2 | 1.36 | 0.1193833 | 0.762158918 | 164.341 | (1.00 0.00 0.02) | 88.786 | (0.32 0.33 0.89) | 1.851 | 12.501 | (0.57 0.00 0.82) | 0.363 | (-0.01 1.00 0.02) | 34.438
BiErO3 | P 4 m m | 99 | no | -36.21258418 | -34.21467594 | -1.99790824 | -31.4734472 | 2.74122874 | 4.73913698 | 0.911 | 79.0814286 | 5.365 | 3.873624565 | 3.873624565 | 5.270349956 | 125.2331368 | 6.906140465 | -0.084069186 | -82.1482971 | 1.360573248 | 1.490981673 | 104.16423 | 0.61765328 | 16.014389 | 9.36063 | -20.76547555 | 0.37921944 | -104.8468807 | 2.54604 | 4.25315 | 1.8718 | 1.8718 | 3.05558 | 168.64515 | 19.38344 | 52.71862 | 45.90089 | 64.30896 | 7.77338116 | 15.24117549 | 1.960688 | 51.59042977 | 18.96863006 | -0.373639319 | -4.568456005 | 32.139056 | 0.70856 | 0.42609 | 0.62296 | 1.662935061 | Bi | Er | O | 83 | 208.98 | 160 | 117 | 7.289 | 91 | 3 | 5 | 48 | 1.48 | 9.79 | 1.67 | 2.02 | 0.182377 | 68 | 167.259 | 175 | 103 | 6.1 | 30 | 3 | 14 | 150 | 1.89 | 9.07 | 1.11 | 1.24 | 0.212261 | 0.750336017 | 128.532 | (1.00 0.00 0.02) | 58.31 | (0.40 0.40 0.82) | 2.204 | 13.929 | (0.76 0.00 0.65) | 0.508 | (-0.01 1.00 0.02) | 27.419
ScGaO3 | P 4 m m | 99 | no | -38.01105118 | -36.16618283 | -1.84486835 | -34.26112944 | 1.90505339 | 3.74992174 | 2.837 | 58.66993872 | 2.773 | 3.504404369 | 3.504404369 | 4.777351635 | 146.6102803 | 8.57705987 | 1.263141092 | 6.790262721 | 1.363242118 | 1.370836063 | 192.07108 | 0.854881414 | 11.426716 | 8.010461 | -31.85310601 | 2.475500706 | -117.232675 | 2.73407 | 3.15806 | 1.77206 | 1.77206 | 2.34802 | 224.6757 | 38.17205 | 92.24032 | 116.48798 | 60.35543 | 6.270498453 | 5.857679569 | 0.9341649 | 26.1971783 | 10.841246 | -2.972694767 | -1.036284898 | 20.13461148 | 1.79988 | 0.94861 | 0.76858 | 1.897386703 | Sc | Ga | O | 21 | 44.956 | 160 | 88.5 | 6.54 | 18 | 3 | 3 | 97 | 1.7 | 2.99 | 1.2 | 1.36 | 0.1193833 | 31 | 69.723 | 130 | 76 | 5.999 | 41 | 3 | 3 | 50 | 1.22 | 5.91 | 1.82 | 1.81 | 0.1723773 | 0.750863389 | 229.189 | (0.70 0.71 0.02) | 110.306 | (0.71 0.00 0.70) | 2.078 | 10.64 | (-0.01 0.67 0.75) | 0.339 | (1.00 0.00 0.02) | 31.386
NdInO3 | P 4 m m | 99 | no | -35.5170692 | -34.35986864 | -1.15720056 | -32.03934616 | 2.32052248 | 3.47772304 | 1.787 | 76.0028617 | 4.04 | 3.819858743 | 3.819858743 | 5.208771889 | 125.2792335 | 12.34977356 | -1.32551348 | -9.316973196 | 1.363603274 | 1.425414387 | 124.62694 | 0.693318654 | 11.103258 | 8.736718 | -22.70608411 | 0.260558998 | -102.8337084 | 3.11113 | 3.27244 | 1.97701 | 1.97701 | 2.42954 | 179.7542 | 28.05972 | 49.15482 | 75.5481 | 61.68345 | 7.372285557 | 10.54626151 | 1.430528 | 35.63827437 | 20.34388489 | -2.224081642 | -2.548076514 | 24.45640069 | 1.37559 | 0.42337 | 0.68624 | 3.249143775 | Nd | In | O | 60 | 6144.24 | 185 | 112.3 | 5.49 | 185 | 3 | 6 | 208 | 2.01 | 7.01 | 1.07 | 1.14 | 0.176539 | 49 | 114.818 | 155 | 94 | 5.786 | 29 | 3 | 3 | 65 | 1.42 | 7.31 | 1.49 | 1.78 | 0.16423 | 0.765925209 | 135.57 | (1.00 0.00 0.02) | 80.933 | (0.44 0.44 0.79) | 1.675 | -13.04 | (-0.00 0.54 -0.84) | 0.367 | (1.00 0.00 0.02) | -35.531
NdLuO3 | P 4 m m | 99 | no | -42.63374533 | -41.31445114 | -1.31929419 | -38.0468641 | 3.26758704 | 4.58688123 | 2.803 | 77.52902698 | 4.736 | 3.844804908 | 3.844804908 | 5.244640421 | 120.6692895 | 15.43702534 | -3.182781214 | -4.850168549 | 1.364084927 | 1.444642184 | 115.12048 | 0.596619361 | 10.836042 | 7.898631 | -24.86033314 | 3.092998994 | -98.90195536 | 3.05109 | 3.29452 | 1.78497 | 1.78497 | 2.77567 | 192.95465 | 30.29207 | 59.71627 | 49.26986 | 75.09592 | 6.946027626 | 14.58638347 | 2.09996 | 33.01194009 | 16.74585502 | -0.013651266 | -4.522159571 | 23.28725203 | 1.29909 | 0.38831 | 0.70542 | 3.345497154 | Nd | Lu | O | 60 | 6144.24 | 185 | 112.3 | 5.49 | 185 | 3 | 6 | 208 | 2.01 | 7.01 | 1.07 | 1.14 | 0.176539 | 71 | 174.967 | 175 | 100.1 | 5.426 | 33 | 3 | 17 | 137 | 1.87 | 9.84 | 1.14 | 1.27 | 0.22565 | 0.74526115 | 143.915 | (1.00 0.00 0.02) | 68.557 | (0.00 0.00 1.00) | 2.099 | 15.437 | (0.00 0.00 1.00) | 0.319 | (-0.01 1.00 0.02) | 48.392
HoScO3 | P 4 m m | 99 | no | -44.24929769 | -42.69924742 | -1.55005027 | -39.88942772 | 2.8098197 | 4.35986997 | 2.943 | 68.5914232 | 3.76 | 3.690772472 | 3.690772472 | 5.035414993 | 140.582219 | 10.36582459 | -0.055375252 | -187.1923676 | 1.364325499 | 1.42554383 | 136.96916 | 0.666125962 | 10.543636 | 8.858841 | -30.80962273 | 3.52473389 | -113.2973302 | 3.07094 | 3.49082 | 1.79043 | 1.79043 | 2.98091 | 205.62051 | 30.28182 | 73.81713 | 54.72983 | 72.48984 | 6.036657431 | 10.35173196 | 1.714812 | 33.0231142 | 13.54699106 | -0.590657125 | -2.882252405 | 22.79524044 | 1.41177 | 0.737 | 0.69028 | 1.915563094 | Ho | Sc | O | 67 | 164.93 | 175 | 104.1 | 6.02 | 33 | 3 | 13 | 156 | 1.92 | 8.8 | 1.1 | 1.23 | 0.207795 | 21 | 44.956 | 160 | 88.5 | 6.54 | 18 | 3 | 3 | 97 | 1.7 | 2.99 | 1.2 | 1.36 | 0.1193833 | 0.758532729 | 165.55 | (1.00 0.00 0.02) | 88.142 | (0.38 0.38 -0.84) | 1.878 | 11.865 | (0.62 0.00 0.79) | 0.361 | (-0.01 1.00 0.02) | 32.867
LaErO3 | P 4 m m | 99 | no | -42.97256986 | -41.60627168 | -1.36629818 | -38.3486262 | 3.25764548 | 4.62394366 | 2.982 | 81.48170335 | 4.347 | 3.906298059 | 3.906298059 | 5.339853516 | 122.698726 | 11.23779305 | -0.129539187 | -86.75207362 | 1.366985682 | 1.472487466 | 103.46127 | 0.583480475 | 12.737271 | 8.53813 | -24.93932348 | 2.353659669 | -100.1130621 | 3.22022 | 3.41284 | 1.86337 | 1.86337 | 2.90631 | 177.31745 | 28.5823 | 54.60683 | 42.14846 | 67.6102 | 7.512907741 | 16.18009617 | 2.15364 | 34.98668757 | 18.31272755 | 0.114761169 | -4.984553356 | 27.82638997 | 1.14516 | 0.73136 | 0.79534 | 1.565795231 | La | Er | O | 57 | 138.906 | 195 | 117.2 | 5.577 | 45 | 3 | 3 | 215 | 2.07 | 6.15 | 1.08 | 1.1 | 0.163142 | 68 | 167.259 | 175 | 103 | 6.1 | 30 | 3 | 14 | 150 | 1.89 | 9.07 | 1.11 | 1.24 | 0.212261 | 0.750953577 | 133.06 | (1.00 0.00 0.02) | 61.804 | (0.00 0.00 1.00) | 2.153 | 13.829 | (0.67 0.00 0.75) | 0.439 | (-0.01 1.00 0.02) | 31.501
BiHoO3 | P 4 m m | 99 | no | -36.13893071 | -34.02407856 | -2.11485215 | -31.21195701 | 2.81212155 | 4.9269737 | 0.886 | 79.85439953 | 5.283 | 3.878373547 | 3.878373547 | 5.308839264 | 126.969459 | 6.913141576 | -0.103927464 | -66.51890946 | 1.368831341 | 1.511848962 | 106.16755 | 0.640873059 | 16.241913 | 9.487877 | -20.99427155 | -0.189275583 | -105.7859119 | 2.54489 | 4.31064 | 1.88243 | 1.88243 | 3.09066 | 165.66081 | 16.91501 | 51.24092 | 44.82078 | 63.07911 | 7.827055548 | 14.62859527 | 1.868978 | 59.11909009 | 19.51565272 | -0.448347892 | -4.384035535 | 35.78598639 | 0.72084 | 0.4142 | 0.60534 | 1.740318687 | Bi | Ho | O | 83 | 208.98 | 160 | 117 | 7.289 | 91 | 3 | 5 | 48 | 1.48 | 9.79 | 1.67 | 2.02 | 0.182377 | 67 | 164.93 | 175 | 104.1 | 6.02 | 33 | 3 | 13 | 156 | 1.92 | 8.8 | 1.1 | 1.23 | 0.207795 | 0.746749013 | 127.62 | (1.00 0.00 0.02) | 53.408 | (0.44 0.44 0.79) | 2.39 | 15.288 | (-0.01 0.76 0.65) | 0.566 | (1.00 0.00 0.02) | 27.011
ErScO3 | P 4 m m | 99 | no | -44.20789554 | -42.54961051 | -1.65828503 | -39.66852159 | 2.88108892 | 4.53937395 | 2.863 | 68.2867103 | 3.811 | 3.680727286 | 3.680727286 | 5.040445342 | 142.2503562 | 9.319240334 | 0.005382362 | 1731.440745 | 1.369415594 | 1.436929537 | 141.72518 | 0.690495995 | 10.450081 | 8.803561 | -31.54095912 | 3.360091561 | -114.0694886 | 3.05858 | 3.48313 | 1.78538 | 1.78538 | 2.97095 | 205.25127 | 28.68651 | 74.24608 | 54.07404 | 72.36472 | 6.003860872 | 9.867924336 | 1.643596 | 34.8595908 | 13.46872454 | -0.610891892 | -2.753643991 | 22.79400512 | 1.32155 | 0.67578 | 0.65388 | 1.955592057 | Er | Sc | O | 68 | 167.259 | 175 | 103 | 6.1 | 30 | 3 | 14 | 150 | 1.89 | 9.07 | 1.11 | 1.24 | 0.212261 | 21 | 44.956 | 160 | 88.5 | 6.54 | 18 | 3 | 3 | 97 | 1.7 | 2.99 | 1.2 | 1.36 | 0.1193833 | 0.75490654 | 166.438 | (1.00 0.00 0.02) | 86.282 | (0.42 0.42 0.81) | 1.929 | 11.412 | (0.67 0.00 0.75) | 0.362 | (-0.01 1.00 0.02) | 31.525
BiInO3 | P 4 m m | 99 | no | -29.62856067 | -27.7744582 | -1.85410247 | -25.71506875 | 2.05938945 | 3.91349192 | 1.419 | 75.13429095 | 4.948 | 3.796038874 | 3.796038874 | 5.21407039 | 132.0853504 | 8.415021775 | -1.232880321 | -6.825497684 | 1.373555584 | 1.465537293 | 125.0684 | 0.730660116 | 14.874371 | 9.063153 | -20.25657079 | -3.133470276 | -108.6953094 | 2.64665 | 3.83582 | 2.04737 | 2.04737 | 2.38773 | 171.17179 | 25.67566 | 65.87984 | 88.90252 | 56.1544 | 8.462543954 | 9.91876051 | 1.172078 | 38.9473922 | 15.1791504 | -3.692662965 | -2.141626542 | 19.48540308 | 0.91399 | 0.1519 | 0.5003 | 6.017050691 | Bi | In | O | 83 | 208.98 | 160 | 117 | 7.289 | 91 | 3 | 5 | 48 | 1.48 | 9.79 | 1.67 | 2.02 | 0.182377 | 49 | 114.818 | 155 | 94 | 5.786 | 29 | 3 | 3 | 65 | 1.42 | 7.31 | 1.49 | 1.78 | 0.16423 | 0.781031581 | 161.669 | (0.70 0.71 0.02) | 75.233 | (0.67 0.00 0.75) | 2.149 | 9.57 | (0.62 0.00 0.79) | 0.29 | (-0.01 1.00 0.02) | 33
TmScO3 | P 4 m m | 99 | no | -44.18370927 | -42.39998122 | -1.78372805 | -39.44765817 | 2.95232305 | 4.7360511 | 2.785 | 67.97646183 | 3.853 | 3.670767369 | 3.670767369 | 5.044810194 | 144.0265829 | 10.01472568 | 0.863125411 | 11.60286275 | 1.374320322 | 1.449410503 | 144.27546 | 0.700877475 | 10.326113 | 8.728341 | -32.32474906 | 3.182391236 | -114.884225 | 3.04251 | 3.47877 | 1.77895 | 1.77895 | 2.96338 | 205.84976 | 27.55004 | 75.0798 | 52.83388 | 70.69126 | 5.907412997 | 9.466162261 | 1.602421 | 36.29758795 | 13.31916175 | -0.627856414 | -2.586846766 | 28.56943739 | 1.56691 | 0.93123 | 0.78709 | 1.682624056 | Tm | Sc | O | 69 | 168.934 | 175 | 102 | 6.18 | 99 | 3 | 15 | 144 | 1.9 | 9.321 | 1.11 | 1.25 | 0.2167244 | 21 | 44.956 | 160 | 88.5 | 6.54 | 18 | 3 | 3 | 97 | 1.7 | 2.99 | 1.2 | 1.36 | 0.1193833 | 0.751610005 | 169.14 | (1.00 0.00 0.02) | 84.502 | (0.44 0.44 0.79) | 2.002 | 13.944 | (-0.01 0.71 0.70) | 0.467 | (1.00 0.00 0.02) | 29.859
BiYO3 | P 4 m m | 99 | no | -37.8989992 | -35.73048052 | -2.16851868 | -33.00573694 | 2.72474358 | 4.89326226 | 0.881 | 80.73804572 | 4.284 | 3.884875852 | 3.884875852 | 5.349632439 | 131.4521561 | 10.35024339 | -1.441183698 | -7.181765518 | 1.377040771 | 1.537747745 | 105.69409 | 0.663297467 | 16.363424 | 10.020227 | -21.47433067 | -1.039736823 | -108.9380886 | 2.54649 | 4.47341 | 1.93216 | 1.93216 | 3.15558 | 159.34644 | 14.59567 | 50.06768 | 43.85854 | 59.54118 | 8.002641009 | 14.12395153 | 1.764911 | 68.51347009 | 19.9729646 | -0.656274773 | -4.13846521 | 32.66918841 | 0.92234 | 0.32341 | 0.47683 | 2.851921709 | Bi | Y | O | 83 | 208.98 | 160 | 117 | 7.289 | 91 | 3 | 5 | 48 | 1.48 | 9.79 | 1.67 | 2.02 | 0.182377 | 39 | 88.906 | 180 | 104 | 6.38 | 30 | 3 | 3 | 162 | 1.9 | 4.47 | 1.11 | 1.22 | 0.1216986 | 0.747073686 | 124.785 | (1.00 0.00 0.02) | 47.737 | (0.45 0.46 0.77) | 2.614 | 14.699 | (-0.01 0.71 0.70) | 0.495 | (1.00 0.00 0.02) | 29.695
LaHoO3 | P 4 m m | 99 | no | -42.90225789 | -41.39446045 | -1.50779744 | -38.00543647 | 3.38902398 | 4.89682142 | 2.906 | 82.34736812 | 4.273 | 3.910298948 | 3.910298948 | 5.385546762 | 121.8678509 | 10.00222463 | 0.095808404 | 104.3981973 | 1.377272386 | 1.496577842 | 106.78225 | 0.612630115 | 12.539202 | 8.46182 | -24.21657889 | 1.960738111 | -99.61201011 | 3.07161 | 3.51234 | 1.84513 | 1.84513 | 2.89369 | 174.30134 | 26.23053 | 53.03937 | 40.5247 | 66.33003 | 7.513396171 | 15.19250759 | 2.022056 | 38.12351485 | 18.85391927 | 0.038249539 | -4.690862821 | 27.76071754 | 1.08077 | 0.68403 | 0.72818 | 1.580003801 | La | Ho | O | 57 | 138.906 | 195 | 117.2 | 5.577 | 45 | 3 | 3 | 215 | 2.07 | 6.15 | 1.08 | 1.1 | 0.163142 | 67 | 164.93 | 175 | 104.1 | 6.02 | 33 | 3 | 13 | 156 | 1.92 | 8.8 | 1.1 | 1.23 | 0.207795 | 0.747363621 | 133.034 | (1.00 0.00 0.02) | 65.822 | (0.00 0.00 1.00) | 2.021 | 13.392 | (0.69 0.00 0.72) | 0.442 | (-0.01 1.00 0.02) | 30.299
ScFeO3 | P 4 m m | 99 | AFM | -83.80036756 | -81.03816541 | -2.76220215 | -78.15011512 | 2.88805029 | 5.65025244 | 0.611 | 58.738957 | 2.533 | 3.493166252 | 4.940082498 | 4.813796992 | 167.1397212 | 6.428257333 | 6.027392559 | 1.066507162 | 1.378061233 | 1.385176149 | 186.32331 | 0.966184807 | 14.955535 | 13.129639 | -39.72264391 | 2.945991482 | -130.3630687 | 3.36566 | 3.36566 | 3.26772 | 3.26772 | 1.79847 | 192.84438 | 22.6027 | 62.87316 | 57.19008 | 63.59015 | 6.105633601 | 6.49442943 | 1.063678 | 44.242502 | 15.90503802 | -1.266046911 | -1.651699237 | 39.52516883 | 1.9643 | 1.91583 | 0.89337 | 1.02529974 | Sc | Fe | O | 21 | 44.956 | 160 | 88.5 | 6.54 | 18 | 3 | 3 | 97 | 1.7 | 2.99 | 1.2 | 1.36 | 0.1193833 | 26 | 55.845 | 140 | 78.5 | 7.87 | 15 | 2.5 | 8 | 62 | 1.32 | 7.87 | 1.64 | 1.83 | 0.1392532 | 0.74168413 | 163.589 | (1.00 0.00 -0.02) | 74.322 | (0.50 0.51 0.70) | 2.201 | 18.915 | (0.78 0.00 0.63) | 0.723 | (-0.01 1.00 0.02) | 26.162
SmInO3 | P 4 m m | 99 | no | -35.48637435 | -34.00097651 | -1.48539784 | -31.50685597 | 2.49412054 | 3.97951838 | 1.659 | 75.00340497 | 4.175 | 3.787412406 | 3.787412406 | 5.228724804 | 131.1584289 | 10.18203205 | -0.50185369 | -20.28884566 | 1.380553329 | 1.466650883 | 134.48321 | 0.753106856 | 10.745082 | 8.537706 | -25.07901146 | -0.405221884 | -105.6741955 | 3.07199 | 3.25736 | 1.96483 | 1.96483 | 2.39968 | 178.57122 | 25.88069 | 50.36348 | 73.87785 | 59.1132 | 7.269845024 | 9.363344573 | 1.28797 | 38.63884618 | 19.85565731 | -2.281858202 | -2.192510594 | 22.64084455 | 1.30998 | 0.4752 | 0.58596 | 2.756691919 | Sm | In | O | 62 | 150.36 | 185 | 109.8 | 5.63 | 16 | 3 | 8 | 192 | 1.98 | 7.52 | 1.07 | 1.17 | 0.185468 | 49 | 114.818 | 155 | 94 | 5.786 | 29 | 3 | 3 | 65 | 1.42 | 7.31 | 1.49 | 1.78 | 0.16423 | 0.757889905 | 137.461 | (1.00 0.00 0.02) | 77.998 | (0.47 0.47 0.75) | 1.762 | 11.595 | (0.62 0.00 0.79) | 0.351 | (-0.01 1.00 0.02) | 33.034
SmLuO3 | P 4 m m | 99 | no | -42.59323004 | -40.94290993 | -1.65032011 | -37.35551513 | 3.5873948 | 5.23771491 | 2.628 | 76.43581285 | 4.884 | 3.809771092 | 3.809771092 | 5.266221529 | 124.1165405 | 10.94044034 | -1.70724914 | -6.40822718 | 1.382293424 | 1.483323577 | 129.31023 | 0.66789735 | 10.415335 | 7.662537 | -26.26090831 | 2.586576506 | -100.4422087 | 2.93317 | 3.30602 | 1.74961 | 1.74961 | 2.73998 | 193.60794 | 26.69362 | 60.52875 | 47.76418 | 74.86923 | 6.660907318 | 12.06795364 | 1.811758 | 37.46213515 | 16.5210747 | -0.195745308 | -3.743259149 | 22.15021175 | 1.15907 | 0.40702 | 0.59127 | 2.847697902 | Sm | Lu | O | 62 | 150.36 | 185 | 109.8 | 5.63 | 16 | 3 | 8 | 192 | 1.98 | 7.52 | 1.07 | 1.17 | 0.185468 | 71 | 174.967 | 175 | 100.1 | 5.426 | 33 | 3 | 17 | 137 | 1.87 | 9.84 | 1.14 | 1.27 | 0.22565 | 0.737442632 | 150.035 | (1.00 0.00 0.02) | 77.672 | (0.36 -0.36 0.86) | 1.932 | -11.54 | (-0.00 0.54 -0.84) | 0.324 | (1.00 0.00 0.02) | -35.617
LaYO3 | P 4 m m | 99 | no | -44.65522032 | -43.08759539 | -1.56762493 | -39.83853195 | 3.24906344 | 4.81668837 | 2.89 | 83.25811291 | 3.313 | 3.91936942 | 3.91936942 | 5.419936063 | 125.0136388 | 12.92502797 | -0.965775103 | -13.38306188 | 1.382859201 | 1.518649224 | 105.74883 | 0.627021604 | 12.620416 | 8.826256 | -24.88184824 | 1.63024402 | -101.7620346 | 3.08837 | 3.61711 | 1.88927 | 1.88927 | 2.92695 | 168.65261 | 24.63092 | 51.19867 | 37.58095 | 62.28499 | 7.577979189 | 14.67842221 | 1.936984 | 40.59937672 | 19.53175737 | -0.051435133 | -4.433058231 | 23.1903734 | 1.2465 | 0.60586 | 0.5712 | 2.057406001 | La | Y | O | 57 | 138.906 | 195 | 117.2 | 5.577 | 45 | 3 | 3 | 215 | 2.07 | 6.15 | 1.08 | 1.1 | 0.163142 | 39 | 88.906 | 180 | 104 | 6.38 | 30 | 3 | 3 | 162 | 1.9 | 4.47 | 1.11 | 1.22 | 0.1216986 | 0.747688562 | 131.889 | (1.00 0.00 0.02) | 67.357 | (0.26 0.26 0.93) | 1.958 | 13.224 | (0.46 0.00 0.89) | 0.353 | (-0.01 1.00 0.02) | 37.462
LuScO3 | P 4 m m | 99 | no | -44.10452306 | -42.0902299 | -2.01429316 | -39.00957211 | 3.08065779 | 5.09495095 | 2.64 | 67.40083511 | 3.975 | 3.652444864 | 3.652444864 | 5.052402485 | 147.568949 | 9.617749321 | 1.647269747 | 5.838600108 | 1.383293293 | 1.473616868 | 152.21337 | 0.744457956 | 10.128297 | 8.623455 | -33.90358412 | 2.866798295 | -116.5321632 | 3.01525 | 3.47183 | 1.76803 | 1.76803 | 2.95103 | 204.46201 | 24.32816 | 75.79405 | 51.37453 | 70.11601 | 5.880626934 | 8.788845346 | 1.494542 | 41.10462937 | 13.19364779 | -0.651585889 | -2.408720694 | 35.18946466 | 1.69495 | 1.09579 | 0.85609 | 1.546783599 | Lu | Sc | O | 71 | 174.967 | 175 | 100.1 | 5.426 | 33 | 3 | 17 | 137 | 1.87 | 9.84 | 1.14 | 1.27 | 0.22565 | 21 | 44.956 | 160 | 88.5 | 6.54 | 18 | 3 | 3 | 97 | 1.7 | 2.99 | 1.2 | 1.36 | 0.1193833 | 0.745346588 | 169.872 | (1.00 0.00 0.02) | 77.879 | (0.47 0.47 0.75) | 2.181 | 16.492 | (-0.01 0.73 0.68) | 0.584 | (1.00 0.00 0.02) | 28.24
LaDyO3 | P 4 m m | 99 | no | -42.82324429 | -41.1669456 | -1.65629869 | -37.64398459 | 3.52296101 | 5.1792597 | 2.829 | 83.30322209 | 4.194 | 3.914219523 | 3.914219523 | 5.437151599 | 123.7910463 | 9.361326304 | 0.319918548 | 29.26159288 | 1.389076818 | 1.523229121 | 109.4553 | 0.644572456 | 12.515873 | 8.566033 | -24.71950944 | 1.488853644 | -100.5603905 | 3.07705 | 3.54955 | 1.85396 | 1.85396 | 2.91867 | 169.8107 | 24.07235 | 51.18188 | 38.51992 | 64.45894 | 7.584489245 | 14.37458763 | 1.895261 | 41.54143654 | 19.53816468 | -0.032191835 | -4.447597198 | 28.68649859 | 1.06589 | 0.67007 | 0.69055 | 1.590714403 | La | Dy | O | 57 | 138.906 | 195 | 117.2 | 5.577 | 45 | 3 | 3 | 215 | 2.07 | 6.15 | 1.08 | 1.1 | 0.163142 | 66 | 162.5 | 175 | 105.2 | 5.93 | 34 | 3 | 12 | 163 | 1.92 | 8.55 | 1.1 | 1.22 | 0.20333 | 0.743807825 | 131.772 | (1.00 0.00 0.02) | 67.709 | (0.32 0.33 0.89) | 1.946 | 13.566 | (0.71 0.00 0.70) | 0.46 | (-0.01 1.00 0.02) | 29.491
SbYO3 | P 4 m m | 99 | no | -37.79401113 | -34.89302719 | -2.90098394 | -31.83213357 | 3.06089362 | 5.96187756 | 0.135 | 76.83014349 | 3.367 | 3.806647416 | 3.806647416 | 5.302080758 | 146.9102334 | 7.349594581 | -0.692600822 | -10.61158802 | 1.392847873 | 1.585740626 | 115.8134 | 0.714233999 | 15.790177 | 10.880601 | -22.27600122 | -5.135093241 | -119.499139 | 2.36763 | 4.90023 | 1.99993 | 1.99993 | 3.268 | 162.1505 | 1.26477 | 55.8483 | 38.79448 | 51.64702 | 7.281593983 | 11.2026375 | 1.538487 | 790.6575899 | 17.90564798 | -0.825022946 | -2.879309765 | 163.5357369 | 0.77964 | 0.24041 | 0.20684 | 3.242959943 | Sb | Y | O | 51 | 121.76 | 145 | 90 | 8.641 | 101 | 5 | 5 | 43 | 1.39 | 6.68 | 1.82 | 2.05 | 0.1918774 | 39 | 88.906 | 180 | 104 | 6.38 | 30 | 3 | 3 | 162 | 1.9 | 4.47 | 1.11 | 1.22 | 0.1216986 | 0.664065499 | 133.771 | (1.00 0.00 0.02) | 4.978 | (0.50 0.51 0.70) | 26.872 | 64.112 | (-0.01 0.81 0.58) | 2.583 | (1.00 0.00 0.02) | 24.821
GdInO3 | P 4 m m | 99 | no | -35.49777458 | -33.67923435 | -1.81854023 | -31.01783121 | 2.66140314 | 4.47994337 | 1.543 | 74.0280538 | 4.324 | 3.757426757 | 3.757426757 | 5.243427705 | 136.2503895 | 8.771101278 | 0.020170064 | 434.857379 | 1.395483677 | 1.503590088 | 148.20382 | 0.831222259 | 10.442215 | 8.33745 | -27.12799469 | -1.016931569 | -108.1054632 | 3.02525 | 3.24252 | 1.95095 | 1.95095 | 2.36587 | 178.29626 | 22.89812 | 50.49523 | 71.83601 | 58.9806 | 7.157372228 | 8.306417292 | 1.16054 | 43.67170755 | 19.80385078 | -2.235805038 | -1.958633629 | 25.57378223 | 1.30229 | 0.52237 | 0.58559 | 2.493041331 | Gd | In | O | 64 | 157.25 | 180 | 107.8 | 6.14 | 13 | 3 | 10 | 158 | 1.96 | 7.9 | 1.11 | 1.2 | 0.1944 | 49 | 114.818 | 155 | 94 | 5.786 | 29 | 3 | 3 | 65 | 1.42 | 7.31 | 1.49 | 1.78 | 0.16423 | 0.751461661 | 139.591 | (1.00 0.00 0.02) | 72.068 | (0.49 0.49 0.72) | 1.937 | 12.147 | (0.71 0.00 0.70) | 0.406 | (-0.01 1.00 0.02) | 29.919
GdLuO3 | P 4 m m | 99 | no | -42.59271484 | -40.60903042 | -1.98368442 | -36.70869638 | 3.90033404 | 5.88401846 | 2.475 | 75.35660123 | 5.046 | 3.777290949 | 3.777290949 | 5.281538213 | 128.574529 | 9.274703294 | -0.88361661 | -10.49629805 | 1.398234418 | 1.517344525 | 140.06846 | 0.721090823 | 10.169491 | 7.543237 | -28.02292602 | 2.100375724 | -102.6519787 | 2.89044 | 3.29847 | 1.73578 | 1.73578 | 2.71734 | 194.24524 | 22.63401 | 61.9052 | 47.24092 | 73.89144 | 6.458895726 | 10.54308112 | 1.632335 | 44.18130062 | 16.15373184 | -0.343625451 | -3.226037658 | 26.2070684 | 1.16851 | 0.47194 | 0.59317 | 2.475971522 | Gd | Lu | O | 64 | 157.25 | 180 | 107.8 | 6.14 | 13 | 3 | 10 | 158 | 1.96 | 7.9 | 1.11 | 1.2 | 0.1944 | 71 | 174.967 | 175 | 100.1 | 5.426 | 33 | 3 | 17 | 137 | 1.87 | 9.84 | 1.14 | 1.27 | 0.22565 | 0.731187817 | 154.676 | (1.00 0.00 0.02) | 71.48 | (0.45 -0.46 -0.77) | 2.164 | 12.244 | (0.69 0.00 0.72) | 0.402 | (-0.01 1.00 0.02) | 30.458
SmTmO3 | P 4 m m | 99 | no | -42.4266193 | -40.49287608 | -1.93374322 | -36.64568494 | 3.84719114 | 5.78093436 | 2.494 | 78.05417344 | 4.706 | 3.820754449 | 3.820754449 | 5.346848444 | 126.8725382 | 8.337984019 | -0.164342582 | -50.73538407 | 1.39942216 | 1.526979884 | 128.43211 | 0.704696517 | 10.462363 | 7.790617 | -26.99983013 | 1.809688215 | -101.6823962 | 2.93915 | 3.36651 | 1.76342 | 1.76342 | 2.77881 | 182.25166 | 22.81325 | 55.72664 | 40.47336 | 68.43899 | 6.864742077 | 11.57779718 | 1.68656 | 43.83417531 | 17.94473882 | -0.18852348 | -3.5576279 | 28.39155714 | 1.04837 | 0.53404 | 0.6477 | 1.963092652 | Sm | Tm | O | 62 | 150.36 | 185 | 109.8 | 5.63 | 16 | 3 | 8 | 192 | 1.98 | 7.52 | 1.07 | 1.17 | 0.185468 | 69 | 168.934 | 175 | 102 | 6.18 | 99 | 3 | 15 | 144 | 1.9 | 9.321 | 1.11 | 1.25 | 0.2167244 | 0.731297276 | 145.549 | (1.00 0.00 0.02) | 70.264 | (0.44 0.44 0.79) | 2.071 | -12.94 | (0.73 0.00 -0.68) | 0.448 | (-0.01 1.00 0.02) | -28.884
TbInO3 | P 4 m m | 99 | no | -35.46946407 | -33.5106582 | -1.95880587 | -30.78537184 | 2.72528636 | 4.68409223 | 1.487 | 73.64794064 | 4.369 | 3.746033976 | 3.746033976 | 5.248282254 | 138.2724656 | 8.316120218 | 0.189388532 | 43.91036844 | 1.401023666 | 1.518720025 | 151.97597 | 0.856984121 | 10.331839 | 8.262345 | -28.02158912 | -1.222309146 | -109.0285674 | 3.00845 | 3.23168 | 1.94491 | 1.94491 | 2.3503 | 177.33814 | 21.6467 | 50.93161 | 71.15842 | 57.8957 | 7.155354895 | 8.000100036 | 1.118058 | 46.19641793 | 19.63417218 | -2.262639426 | -1.863894581 | 26.58242877 | 1.28578 | 0.52853 | 0.57542 | 2.432747432 | Tb | In | O | 65 | 158.925 | 175 | 106.3 | 5.85 | 112 | 3.5 | 11 | 170 | 1.94 | 8.23 | 1.1 | 1.21 | 0.198863 | 49 | 114.818 | 155 | 94 | 5.786 | 29 | 3 | 3 | 65 | 1.42 | 7.31 | 1.49 | 1.78 | 0.16423 | 0.746640478 | 139.617 | (1.00 0.00 0.02) | 69.176 | (0.49 0.49 0.72) | 2.018 | 12.409 | (0.71 0.00 0.70) | 0.425 | (-0.01 1.00 0.02) | 29.198
TbLuO3 | P 4 m m | 99 | no | -42.55796958 | -40.43680183 | -2.12116775 | -36.41904579 | 4.01775604 | 6.13892379 | 2.402 | 74.92343555 | 5.097 | 3.765102974 | 3.765102974 | 5.285230911 | 130.3487905 | 8.531904422 | -0.659772872 | -12.9315781 | 1.403741398 | 1.530631588 | 144.64257 | 0.741856596 | 10.080022 | 7.493717 | -28.79595529 | 1.942030257 | -103.4948654 | 2.87745 | 3.29072 | 1.73048 | 1.73048 | 2.70722 | 194.97376 | 20.982 | 62.46019 | 46.65775 | 73.67428 | 6.372760443 | 10.02853255 | 1.573656 | 47.65989896 | 16.01019786 | -0.369600008 | -3.057734129 | 27.93340022 | 1.13686 | 0.46916 | 0.5861 | 2.423181857 | Tb | Lu | O | 65 | 158.925 | 175 | 106.3 | 5.85 | 112 | 3.5 | 11 | 170 | 1.94 | 8.23 | 1.1 | 1.21 | 0.198863 | 71 | 174.967 | 175 | 100.1 | 5.426 | 33 | 3 | 17 | 137 | 1.87 | 9.84 | 1.14 | 1.27 | 0.22565 | 0.726496706 | 156.74 | (1.00 0.00 0.02) | 67.858 | (0.47 0.47 0.75) | 2.31 | 12.663 | (-0.01 0.71 0.70) | 0.433 | (1.00 0.00 0.02) | 29.245
YLuO3 | P 4 m m | 99 | no | -44.32357126 | -41.45132038 | -2.87225088 | -38.17841916 | 3.27290122 | 6.1451521 | 2.428 | 74.89226272 | 4.164 | 3.76395846 | 3.76395846 | 5.286245257 | 131.9954169 | 8.493825562 | -0.592659267 | -14.33171813 | 1.404437725 | 1.544592313 | 144.7933 | 0.752357305 | 10.098091 | 7.513315 | -30.11654865 | 2.083868458 | -103.9627367 | 2.89982 | 3.25573 | 1.7248 | 1.7248 | 2.70595 | 192.45284 | 19.17658 | 61.96424 | 42.70876 | 72.11482 | 6.400363746 | 9.943942202 | 1.553653 | 52.14694174 | 16.13834044 | -0.277696582 | -3.04941624 | 34.69938274 | 1.14437 | 0.47316 | 0.66542 | 2.418568772 | Y | Lu | O | 39 | 88.906 | 180 | 104 | 6.38 | 30 | 3 | 3 | 162 | 1.9 | 4.47 | 1.11 | 1.22 | 0.1216986 | 71 | 174.967 | 175 | 100.1 | 5.426 | 33 | 3 | 17 | 137 | 1.87 | 9.84 | 1.14 | 1.27 | 0.22565 | 0.719303669 | 156.037 | (1.00 0.00 0.02) | 63.129 | (0.47 0.47 0.75) | 2.472 | 15.142 | (0.76 0.00 0.65) | 0.541 | (-0.01 1.00 0.02) | 27.989
DyInO3 | P 4 m m | 99 | no | -35.43360224 | -33.34135348 | -2.09224876 | -30.55411449 | 2.78723899 | 4.87948775 | 1.431 | 73.2895601 | 4.439 | 3.735340093 | 3.735340093 | 5.252690551 | 140.1567108 | 7.847079197 | 0.322167675 | 24.35712766 | 1.406214808 | 1.532914356 | 155.50558 | 0.880958757 | 10.234436 | 8.191075 | -28.85908644 | -1.413400333 | -109.884224 | 2.99253 | 3.22068 | 1.93909 | 1.93909 | 2.33503 | 176.51857 | 20.63966 | 51.48364 | 70.4277 | 56.46966 | 7.140903873 | 7.711316863 | 1.07988 | 48.45041052 | 19.42364604 | -2.284977921 | -1.76336108 | 27.20734121 | 1.25665 | 0.52268 | 0.56155 | 2.404243514 | Dy | In | O | 66 | 162.5 | 175 | 105.2 | 5.93 | 34 | 3 | 12 | 163 | 1.92 | 8.55 | 1.1 | 1.22 | 0.20333 | 49 | 114.818 | 155 | 94 | 5.786 | 29 | 3 | 3 | 65 | 1.42 | 7.31 | 1.49 | 1.78 | 0.16423 | 0.743104945 | 139.887 | (1.00 0.00 0.02) | 66.78 | (0.50 0.51 0.70) | 2.095 | -12.531 | (0.73 0.00 -0.68) | 0.437 | (-0.01 1.00 0.02) | -28.675
DyLuO3 | P 4 m m | 99 | no | -42.51524859 | -40.26410392 | -2.25114467 | -36.14403333 | 4.12007059 | 6.37121526 | 2.332 | 74.52271368 | 5.172 | 3.754317277 | 3.754317277 | 5.287211906 | 131.9417574 | 7.892606135 | -0.520628325 | -15.15977091 | 1.408301834 | 1.542599092 | 148.6669 | 0.761690401 | 10.008939 | 7.448802 | -29.51518133 | 1.811650313 | -104.2382264 | 2.86522 | 3.28322 | 1.72535 | 1.72535 | 2.69773 | 195.18022 | 19.38344 | 62.81957 | 45.70186 | 73.45863 | 6.316063406 | 9.62802311 | 1.524371 | 51.59042977 | 15.91860626 | -0.373868167 | -2.936131186 | 29.57516938 | 1.09688 | 0.45437 | 0.57327 | 2.41406783 | Dy | Lu | O | 66 | 162.5 | 175 | 105.2 | 5.93 | 34 | 3 | 12 | 163 | 1.92 | 8.55 | 1.1 | 1.22 | 0.20333 | 71 | 174.967 | 175 | 100.1 | 5.426 | 33 | 3 | 17 | 137 | 1.87 | 9.84 | 1.14 | 1.27 | 0.22565 | 0.723056558 | 158.118 | (1.00 0.00 0.02) | 63.967 | (0.47 0.47 0.75) | 2.472 | 13.103 | (-0.01 0.73 0.68) | 0.461 | (1.00 0.00 0.02) | 28.423
SmErO3 | P 4 m m | 99 | no | -42.32936767 | -40.24246204 | -2.08690563 | -36.28934012 | 3.95312192 | 6.04002755 | 2.433 | 78.87317681 | 4.635 | 3.825950106 | 3.825950106 | 5.388287117 | 128.3081804 | 5.03250798 | 1.425970428 | 3.529181168 | 1.408352688 | 1.549181879 | 135.05599 | 0.748028778 | 10.508418 | 7.893434 | -27.36309558 | 1.409626352 | -102.3547112 | 2.9432 | 3.39741 | 1.77183 | 1.77183 | 2.79694 | 180.54919 | 20.45476 | 55.64604 | 41.38787 | 69.08967 | 6.898746294 | 10.86480023 | 1.574895 | 48.8883761 | 17.97073071 | -0.287158525 | -3.38224478 | 37.38431069 | 0.87671 | 0.66417 | 0.76468 | 1.320008432 | Sm | Er | O | 62 | 150.36 | 185 | 109.8 | 5.63 | 16 | 3 | 8 | 192 | 1.98 | 7.52 | 1.07 | 1.17 | 0.185468 | 68 | 167.259 | 175 | 103 | 6.1 | 30 | 3 | 14 | 150 | 1.89 | 9.07 | 1.11 | 1.24 | 0.212261 | 0.728103838 | 144.804 | (1.00 0.00 0.02) | 65.382 | (0.47 0.47 0.75) | 2.215 | 16.004 | (0.78 0.00 0.63) | 0.616 | (-0.01 1.00 0.02) | 25.981
HoInO3 | P 4 m m | 99 | no | -35.39639553 | -33.17399843 | -2.2223971 | -30.32839124 | 2.84560719 | 5.06800429 | 1.376 | 72.95353455 | 4.493 | 3.725360249 | 3.725360249 | 5.256658764 | 141.851094 | 7.19685251 | 0.223588391 | 32.18795253 | 1.411047097 | 1.54617741 | 159.45761 | 0.906498039 | 10.14108 | 8.121712 | -29.60763898 | -1.5929361 | -110.6505189 | 2.97484 | 3.21161 | 1.93309 | 1.93309 | 2.32028 | 175.90508 | 19.28326 | 52.07671 | 70.3136 | 56.03399 | 7.152586216 | 7.465283416 | 1.043718 | 51.85845132 | 19.20244194 | -2.317874847 | -1.698935338 | 27.00160242 | 1.17265 | 0.45832 | 0.52068 | 2.558583522 | Ho | In | O | 67 | 164.93 | 175 | 104.1 | 6.02 | 33 | 3 | 13 | 156 | 1.92 | 8.8 | 1.1 | 1.23 | 0.207795 | 49 | 114.818 | 155 | 94 | 5.786 | 29 | 3 | 3 | 65 | 1.42 | 7.31 | 1.49 | 1.78 | 0.16423 | 0.739569411 | 139.642 | (1.00 0.00 0.02) | 63.364 | (0.50 0.51 0.70) | 2.204 | 12.217 | (-0.01 0.73 0.68) | 0.432 | (1.00 0.00 0.02) | 28.28
HoLuO3 | P 4 m m | 99 | no | -42.47056895 | -40.09368247 | -2.37688648 | -35.86874363 | 4.22493884 | 6.60182532 | 2.263 | 74.1606169 | 5.23 | 3.743829288 | 3.743829288 | 5.291042608 | 133.511406 | 7.13683591 | -0.507084158 | -14.07426322 | 1.413270264 | 1.554642625 | 153.23308 | 0.784745505 | 9.943294 | 7.40785 | -30.19681009 | 1.673842 | -104.9884379 | 2.85269 | 3.27776 | 1.72039 | 1.72039 | 2.68966 | 195.26468 | 17.79056 | 63.3235 | 44.88656 | 73.33038 | 6.26671535 | 9.220830978 | 1.471398 | 56.20958531 | 15.79192559 | -0.38318824 | -2.815588375 | 30.21403269 | 1.01923 | 0.40157 | 0.53753 | 2.538112907 | Ho | Lu | O | 67 | 164.93 | 175 | 104.1 | 6.02 | 33 | 3 | 13 | 156 | 1.92 | 8.8 | 1.1 | 1.23 | 0.207795 | 71 | 174.967 | 175 | 100.1 | 5.426 | 33 | 3 | 17 | 137 | 1.87 | 9.84 | 1.14 | 1.27 | 0.22565 | 0.71961641 | 159.33 | (1.00 0.00 0.02) | 59.851 | (0.49 0.49 0.72) | 2.662 | 13.116 | (-0.01 0.76 0.65) | 0.471 | (1.00 0.00 0.02) | 27.847
GdTmO3 | P 4 m m | 99 | no | -42.4224104 | -40.14531034 | -2.27710006 | -35.99797666 | 4.14733368 | 6.42443374 | 2.347 | 76.90965661 | 4.865 | 3.788868983 | 3.788868983 | 5.357494039 | 131.1981836 | 7.083308909 | 0.492255259 | 14.38950376 | 1.414008788 | 1.558759285 | 139.22607 | 0.753342127 | 10.25268 | 7.689562 | -28.68164202 | 1.34981952 | -103.8663611 | 2.89964 | 3.36124 | 1.75116 | 1.75116 | 2.75856 | 184.81121 | 18.98287 | 56.57541 | 40.1777 | 67.52466 | 6.592006819 | 10.13227946 | 1.537055 | 52.67907329 | 17.67552369 | -0.322020227 | -3.04094422 | 34.12480963 | 1.05266 | 0.58905 | 0.64778 | 1.78704694 | Gd | Tm | O | 64 | 157.25 | 180 | 107.8 | 6.14 | 13 | 3 | 10 | 158 | 1.96 | 7.9 | 1.11 | 1.2 | 0.1944 | 69 | 168.934 | 175 | 102 | 6.18 | 99 | 3 | 15 | 144 | 1.9 | 9.321 | 1.11 | 1.25 | 0.2167244 | 0.725094585 | 151.506 | (1.00 0.00 0.02) | 62.016 | (0.47 -0.47 0.75) | 2.443 | 14.937 | (0.76 0.00 0.65) | 0.549 | (-0.01 1.00 0.02) | 27.208
ErInO3 | P 4 m m | 99 | no | -35.35639111 | -33.01169288 | -2.34469823 | -30.11265357 | 2.89903931 | 5.24373754 | 1.319 | 72.63065143 | 4.545 | 3.716182134 | 3.716182134 | 5.259275936 | 143.3120993 | 6.663085587 | 0.1173413 | 56.78380553 | 1.415236322 | 1.557261879 | 162.76974 | 0.927502754 | 10.077481 | 8.075858 | -30.24143643 | -1.747560088 | -111.3231028 | 2.95968 | 3.20293 | 1.92811 | 1.92811 | 2.30638 | 175.49246 | 18.87312 | 51.9255 | 69.86669 | 55.48469 | 7.142959328 | 7.263456515 | 1.016869 | 52.98540994 | 19.25836054 | -2.324427276 | -1.642533539 | 25.16907608 | 1.09757 | 0.39849 | 0.47502 | 2.754322568 | Er | In | O | 68 | 167.259 | 175 | 103 | 6.1 | 30 | 3 | 14 | 150 | 1.89 | 9.07 | 1.11 | 1.24 | 0.212261 | 49 | 114.818 | 155 | 94 | 5.786 | 29 | 3 | 3 | 65 | 1.42 | 7.31 | 1.49 | 1.78 | 0.16423 | 0.736033877 | 139.824 | (1.00 0.00 0.02) | 62.327 | (0.50 0.51 0.70) | 2.243 | 11.34 | (-0.01 0.73 0.68) | 0.401 | (1.00 0.00 0.02) | 28.279
ErLuO3 | P 4 m m | 99 | no | -42.42249411 | -39.9280151 | -2.49447901 | -35.615814 | 4.3122011 | 6.80668011 | 2.195 | 73.79650841 | 5.288 | 3.734452971 | 3.734452971 | 5.291536851 | 134.761146 | 6.67992988 | -0.522890299 | -12.77501208 | 1.416950994 | 1.563749665 | 154.73705 | 0.793221746 | 9.898438 | 7.386222 | -30.74429339 | 1.564744956 | -105.5815976 | 2.84191 | 3.27128 | 1.71657 | 1.71657 | 2.68005 | 195.07414 | 16.54689 | 63.63428 | 44.05937 | 71.96791 | 6.214716469 | 8.975117383 | 1.444172 | 60.43431726 | 15.71480026 | -0.407152372 | -2.701087104 | 30.11407451 | 0.95837 | 0.3557 | 0.4983 | 2.694321057 | Er | Lu | O | 68 | 167.259 | 175 | 103 | 6.1 | 30 | 3 | 14 | 150 | 1.89 | 9.07 | 1.11 | 1.24 | 0.212261 | 71 | 174.967 | 175 | 100.1 | 5.426 | 33 | 3 | 17 | 137 | 1.87 | 9.84 | 1.14 | 1.27 | 0.22565 | 0.716176262 | 160.631 | (1.00 0.00 0.02) | 56.374 | (0.49 0.49 0.72) | 2.849 | 12.944 | (-0.01 0.76 0.65) | 0.469 | (1.00 0.00 0.02) | 27.599
SmHoO3 | P 4 m m | 99 | no | -42.25336958 | -40.01209608 | -2.2412735 | -35.94331847 | 4.06877761 | 6.31005111 | 2.372 | 79.66224992 | 4.56 | 3.830765736 | 3.830765736 | 5.428519218 | 129.7425429 | 5.067943892 | 1.47354058 | 3.439297133 | 1.417084623 | 1.570532299 | 136.19689 | 0.770952179 | 10.538119 | 7.984238 | -27.71998664 | 1.027681561 | -103.0502378 | 2.95019 | 3.42853 | 1.78077 | 1.78077 | 2.81719 | 176.66062 | 18.62637 | 54.101 | 38.98773 | 66.90749 | 6.967109662 | 10.56198353 | 1.515978 | 53.68732609 | 18.48394669 | -0.2964845 | -3.276982215 | 38.83515995 | 0.88742 | 0.65685 | 0.72336 | 1.351023826 | Sm | Ho | O | 62 | 150.36 | 185 | 109.8 | 5.63 | 16 | 3 | 8 | 192 | 1.98 | 7.52 | 1.07 | 1.17 | 0.185468 | 67 | 164.93 | 175 | 104.1 | 6.02 | 33 | 3 | 13 | 156 | 1.92 | 8.8 | 1.1 | 1.23 | 0.207795 | 0.724623116 | 143.36 | (1.00 0.00 0.02) | 60.719 | (0.47 0.47 0.75) | 2.361 | -16.584 | (0.80 0.00 -0.61) | 0.639 | (-0.01 1.00 0.02) | -25.953
TbTmO3 | P 4 m m | 99 | no | -42.38629939 | -39.96839341 | -2.41790598 | -35.70920639 | 4.25918702 | 6.677093 | 2.278 | 76.46582787 | 4.915 | 3.776961865 | 3.776961865 | 5.360214818 | 132.9578966 | 6.618481812 | 0.616693626 | 10.73220403 | 1.419186905 | 1.571635398 | 142.97309 | 0.766385731 | 10.167045 | 7.646594 | -29.44156433 | 1.199281044 | -104.7156134 | 2.88776 | 3.35445 | 1.74633 | 1.74633 | 2.74956 | 186.555 | 16.39597 | 60.91572 | 40.40787 | 68.18232 | 6.508924755 | 9.80319636 | 1.506116 | 60.99059708 | 16.41612379 | -0.333494935 | -2.944995678 | 39.1082101 | 1.03036 | 0.59123 | 0.64121 | 1.742739712 | Tb | Tm | O | 65 | 158.925 | 175 | 106.3 | 5.85 | 112 | 3.5 | 11 | 170 | 1.94 | 8.23 | 1.1 | 1.21 | 0.198863 | 69 | 168.934 | 175 | 102 | 6.18 | 99 | 3 | 15 | 144 | 1.9 | 9.321 | 1.11 | 1.25 | 0.2167244 | 0.720442567 | 153.386 | (1.00 0.00 0.02) | 55.357 | (0.49 0.49 0.72) | 2.771 | 16.749 | (0.78 0.00 0.63) | 0.63 | (-0.01 1.00 0.02) | 26.586
YTmO3 | P 4 m m | 99 | no | -44.15255043 | -41.70715146 | -2.44539897 | -37.48140543 | 4.22574603 | 6.671145 | 2.303 | 76.42102687 | 4.002 | 3.775954979 | 3.775954979 | 5.359931679 | 133.7562524 | 6.255505172 | 0.674578413 | 9.273206862 | 1.419490356 | 1.584996597 | 146.9585 | 0.795037758 | 10.16917 | 7.645278 | -30.37970908 | 1.35589821 | -104.7324415 | 2.87729 | 3.32967 | 1.7323 | 1.7323 | 2.74237 | 184.84468 | 14.05361 | 58.96318 | 38.53046 | 66.87165 | 6.493905887 | 9.352798724 | 1.440242 | 71.15609441 | 16.95973657 | -0.340699799 | -2.799940418 | 50.45718149 | 1.00952 | 0.569 | 0.7091 | 1.774200351 | Y | Tm | O | 39 | 88.906 | 180 | 104 | 6.38 | 30 | 3 | 3 | 162 | 1.9 | 4.47 | 1.11 | 1.22 | 0.1216986 | 69 | 168.934 | 175 | 102 | 6.18 | 99 | 3 | 15 | 144 | 1.9 | 9.321 | 1.11 | 1.25 | 0.2167244 | 0.713309472 | 153.677 | (1.00 0.00 0.02) | 48.597 | (0.49 -0.49 0.72) | 3.162 | -20.998 | (0.80 0.00 -0.61) | 0.811 | (-0.01 1.00 0.02) | -25.891
TmInO3 | P 4 m m | 99 | no | -35.33399965 | -32.84973415 | -2.4842655 | -29.89371741 | 2.95601674 | 5.44028224 | 1.266 | 72.28641401 | 4.589 | 3.706456425 | 3.706456425 | 5.261855086 | 144.8907166 | 7.631670144 | 0.980543881 | 7.783099042 | 1.419645743 | 1.569791715 | 164.58483 | 0.936261987 | 9.998031 | 8.014902 | -30.93021308 | -1.922122159 | -112.0383813 | 2.94036 | 3.19521 | 1.9218 | 1.9218 | 2.29198 | 175.78929 | 17.94196 | 52.51527 | 68.80219 | 54.42024 | 7.070355797 | 7.124109017 | 1.007603 | 55.73527084 | 19.04208052 | -2.276565467 | -1.585074519 | 33.44365103 | 1.36278 | 0.65515 | 0.60005 | 2.080103793 | Tm | In | O | 69 | 168.934 | 175 | 102 | 6.18 | 99 | 3 | 15 | 144 | 1.9 | 9.321 | 1.11 | 1.25 | 0.2167244 | 49 | 114.818 | 155 | 94 | 5.786 | 29 | 3 | 3 | 65 | 1.42 | 7.31 | 1.49 | 1.78 | 0.16423 | 0.732819755 | 141.242 | (1.00 0.00 0.02) | 59.846 | (0.50 0.51 0.70) | 2.36 | 15.019 | (-0.01 0.76 0.65) | 0.546 | (1.00 0.00 0.02) | 27.507
SmYO3 | P 4 m m | 99 | no | -43.99941374 | -41.69946218 | -2.29995156 | -37.85314207 | 3.84632011 | 6.14627167 | 2.364 | 80.52818598 | 3.567 | 3.840519134 | 3.840519134 | 5.459690824 | 132.5404002 | 7.63805031 | 0.457109032 | 16.70947142 | 1.421602298 | 1.591484277 | 133.0504 | 0.77473382 | 10.614449 | 8.286185 | -28.16873268 | 0.68631084 | -105.0579783 | 2.94935 | 3.53996 | 1.82029 | 1.82029 | 2.84874 | 171.73692 | 17.61431 | 52.62523 | 37.97773 | 62.75784 | 7.060081168 | 10.47236709 | 1.483321 | 56.77202229 | 19.00229225 | -0.41604066 | -3.133892353 | 30.90729175 | 1.07362 | 0.57521 | 0.54441 | 1.866483545 | Sm | Y | O | 62 | 150.36 | 185 | 109.8 | 5.63 | 16 | 3 | 8 | 192 | 1.98 | 7.52 | 1.07 | 1.17 | 0.185468 | 39 | 88.906 | 180 | 104 | 6.38 | 30 | 3 | 3 | 162 | 1.9 | 4.47 | 1.11 | 1.22 | 0.1216986 | 0.72493817 | 141.458 | (1.00 0.00 0.02) | 57.799 | (0.49 0.49 0.72) | 2.447 | 13.876 | (0.76 0.00 0.65) | 0.498 | (-0.01 1.00 0.02) | 27.863
GdErO3 | P 4 m m | 99 | no | -42.32312646 | -39.88840659 | -2.43471987 | -35.63853824 | 4.24986835 | 6.68458822 | 2.289 | 77.68936637 | 4.795 | 3.794269235 | 3.794269235 | 5.396414376 | 132.5548696 | 4.391987543 | 1.950955059 | 2.251198726 | 1.422253942 | 1.579766458 | 144.39431 | 0.793669423 | 10.314342 | 7.804131 | -28.99857164 | 0.960246901 | -104.5165449 | 2.90479 | 3.39306 | 1.76029 | 1.76029 | 2.77727 | 181.93256 | 17.10976 | 57.10219 | 39.62862 | 67.60586 | 6.673071245 | 9.695878082 | 1.452986 | 58.44617341 | 17.51246318 | -0.354141072 | -2.95854254 | 44.65584072 | 0.89797 | 0.72918 | 0.76404 | 1.231479196 | Gd | Er | O | 64 | 157.25 | 180 | 107.8 | 6.14 | 13 | 3 | 10 | 158 | 1.96 | 7.9 | 1.11 | 1.2 | 0.1944 | 68 | 167.259 | 175 | 103 | 6.1 | 30 | 3 | 14 | 150 | 1.89 | 9.07 | 1.11 | 1.24 | 0.212261 | 0.721928233 | 149.635 | (1.00 0.00 0.02) | 57.234 | (0.49 0.49 0.72) | 2.614 | -18.849 | (0.80 0.00 -0.61) | 0.739 | (-0.01 1.00 0.02) | -25.506
DyTmO3 | P 4 m m | 99 | no | -42.34220929 | -39.79160934 | -2.55059995 | -35.42603037 | 4.36557897 | 6.91617892 | 2.21 | 76.04624089 | 4.989 | 3.76574828 | 3.76574828 | 5.362597213 | 134.6358216 | 6.183722657 | 0.742020556 | 8.333627159 | 1.424045585 | 1.583705634 | 146.40569 | 0.783625235 | 10.096226 | 7.608825 | -30.16378621 | 1.05558638 | -105.5276218 | 2.8774 | 3.34768 | 1.74207 | 1.74207 | 2.74095 | 186.83126 | 15.61179 | 59.17195 | 42.27203 | 67.61795 | 6.459195325 | 9.390383142 | 1.453801 | 64.05415394 | 16.89989936 | -0.45838441 | -2.77149428 | 40.27756159 | 1.00568 | 0.58813 | 0.6288 | 1.709962083 | Dy | Tm | O | 66 | 162.5 | 175 | 105.2 | 5.93 | 34 | 3 | 12 | 163 | 1.92 | 8.55 | 1.1 | 1.22 | 0.20333 | 69 | 168.934 | 175 | 102 | 6.18 | 99 | 3 | 15 | 144 | 1.9 | 9.321 | 1.11 | 1.25 | 0.2167244 | 0.717031087 | 154.544 | (1.00 0.00 0.02) | 53.164 | (0.49 0.49 0.72) | 2.907 | 17.131 | (0.78 0.00 0.63) | 0.651 | (-0.01 1.00 0.02) | 26.315
SmDyO3 | P 4 m m | 99 | no | -42.16817572 | -39.76589106 | -2.40228466 | -35.6193861 | 4.14650496 | 6.54878962 | 2.31 | 80.50173126 | 4.483 | 3.836941763 | 3.836941763 | 5.468079314 | 131.1708182 | 5.22246832 | 1.49054777 | 3.503724219 | 1.425113972 | 1.592091489 | 135.86386 | 0.787483689 | 10.568981 | 8.09497 | -28.06652913 | 0.645860474 | -103.7501495 | 2.95746 | 3.4656 | 1.79069 | 1.79069 | 2.84168 | 172.52911 | 16.68579 | 52.46384 | 35.88302 | 64.40092 | 7.052168861 | 10.40982221 | 1.476116 | 59.9312349 | 19.06074736 | -0.266006142 | -3.216713572 | 40.89295303 | 0.90153 | 0.64698 | 0.68233 | 1.393443383 | Sm | Dy | O | 62 | 150.36 | 185 | 109.8 | 5.63 | 16 | 3 | 8 | 192 | 1.98 | 7.52 | 1.07 | 1.17 | 0.185468 | 66 | 162.5 | 175 | 105.2 | 5.93 | 34 | 3 | 12 | 163 | 1.92 | 8.55 | 1.1 | 1.22 | 0.20333 | 0.721175515 | 141.601 | (1.00 0.00 0.02) | 55.401 | (0.49 -0.49 0.72) | 2.556 | -17.414 | (0.80 0.00 -0.61) | 0.672 | (-0.01 1.00 0.02) | -25.914
TbErO3 | P 4 m m | 99 | no | -42.28628253 | -39.70923384 | -2.57704869 | -35.34600326 | 4.36323058 | 6.94027927 | 2.221 | 77.233055 | 4.845 | 3.782310531 | 3.782310531 | 5.398695714 | 134.3361501 | 4.010502991 | 2.029936 | 1.975679525 | 1.427353907 | 1.592483588 | 149.10262 | 0.814419239 | 10.23436 | 7.764231 | -29.75823479 | 0.808959667 | -105.386875 | 2.89382 | 3.38672 | 1.75581 | 1.75581 | 2.76892 | 183.07846 | 15.49666 | 57.64721 | 39.41172 | 67.94389 | 6.594220202 | 9.293221839 | 1.409298 | 64.53003421 | 17.34689328 | -0.36633309 | -2.837957353 | 48.89835917 | 0.87382 | 0.72413 | 0.75775 | 1.206717026 | Tb | Er | O | 65 | 158.925 | 175 | 106.3 | 5.85 | 112 | 3.5 | 11 | 170 | 1.94 | 8.23 | 1.1 | 1.21 | 0.198863 | 68 | 167.259 | 175 | 103 | 6.1 | 30 | 3 | 14 | 150 | 1.89 | 9.07 | 1.11 | 1.24 | 0.212261 | 0.71729653 | 151.384 | (1.00 0.00 0.02) | 52.855 | (0.49 0.49 0.72) | 2.864 | -20.422 | (0.80 0.00 -0.61) | 0.808 | (-0.01 1.00 0.02) | -25.275
YErO3 | P 4 m m | 99 | no | -44.05279983 | -41.45132038 | -2.60147945 | -37.12611805 | 4.32520233 | 6.92668178 | 2.247 | 77.19510546 | 3.94 | 3.781611505 | 3.781611505 | 5.398038078 | 135.2507127 | 4.076898714 | 2.083934201 | 1.95634714 | 1.427443848 | 1.605783677 | 148.30672 | 0.820972409 | 10.237593 | 7.76364 | -30.75057763 | 0.96896841 | -105.4691035 | 2.88928 | 3.36021 | 1.74362 | 1.74362 | 2.76226 | 180.64763 | 13.82014 | 57.35656 | 36.50755 | 66.34771 | 6.637586917 | 9.279527084 | 1.398027 | 72.35816714 | 17.43479734 | -0.300108691 | -2.835186211 | 60.2341551 | 0.88116 | 0.72303 | 0.83243 | 1.218704618 | Y | Er | O | 39 | 88.906 | 180 | 104 | 6.38 | 30 | 3 | 3 | 162 | 1.9 | 4.47 | 1.11 | 1.22 | 0.1216986 | 68 | 167.259 | 175 | 103 | 6.1 | 30 | 3 | 14 | 150 | 1.89 | 9.07 | 1.11 | 1.24 | 0.212261 | 0.710194584 | 150.353 | (1.00 0.00 0.02) | 47.876 | (0.49 -0.49 0.72) | 3.14 | -24.804 | (0.80 0.00 -0.61) | 0.988 | (-0.01 1.00 0.02) | -25.105
HoTmO3 | P 4 m m | 99 | no | -42.29621833 | -39.61746299 | -2.67875534 | -35.15890111 | 4.45856188 | 7.13731722 | 2.144 | 75.66536942 | 5.047 | 3.755794063 | 3.755794063 | 5.364059847 | 136.1110775 | 5.474589331 | 0.66181322 | 8.272106333 | 1.428209257 | 1.594778648 | 151.46028 | 0.809691258 | 10.042427 | 7.578837 | -30.81166039 | 0.933377187 | -106.2327943 | 2.86525 | 3.34287 | 1.73731 | 1.73731 | 2.73351 | 187.0593 | 13.41757 | 59.76896 | 40.7243 | 68.19686 | 6.422155455 | 9.039553885 | 1.407558 | 74.5291435 | 16.73109253 | -0.411479697 | -2.706380928 | 44.23771624 | 0.91945 | 0.5241 | 0.59356 | 1.754340775 | Ho | Tm | O | 67 | 164.93 | 175 | 104.1 | 6.02 | 33 | 3 | 13 | 156 | 1.92 | 8.8 | 1.1 | 1.23 | 0.207795 | 69 | 168.934 | 175 | 102 | 6.18 | 99 | 3 | 15 | 144 | 1.9 | 9.321 | 1.11 | 1.25 | 0.2167244 | 0.713619607 | 155.368 | (1.00 0.00 0.02) | 46.838 | (0.49 0.49 0.72) | 3.317 | -18.435 | (0.80 0.00 -0.61) | 0.712 | (-0.01 1.00 0.02) | -25.892
DyErO3 | P 4 m m | 99 | no | -42.24146205 | -39.53050249 | -2.71095956 | -35.06635884 | 4.46414365 | 7.17510321 | 2.154 | 76.8121756 | 4.918 | 3.771590887 | 3.771590887 | 5.399840235 | 135.9401507 | 3.68626703 | 2.11281854 | 1.744715394 | 1.431714201 | 1.604036993 | 152.79411 | 0.833390613 | 10.151866 | 7.727077 | -30.45976471 | 0.677354566 | -106.1577406 | 2.88349 | 3.38019 | 1.75155 | 1.75155 | 2.76058 | 183.34033 | 13.89843 | 58.07128 | 38.76103 | 67.50464 | 6.536102517 | 8.947752812 | 1.368974 | 71.95057283 | 17.22021626 | -0.380516944 | -2.719545852 | 54.03865249 | 0.84849 | 0.7181 | 0.75104 | 1.181576382 | Dy | Er | O | 66 | 162.5 | 175 | 105.2 | 5.93 | 34 | 3 | 12 | 163 | 1.92 | 8.55 | 1.1 | 1.22 | 0.20333 | 68 | 167.259 | 175 | 103 | 6.1 | 30 | 3 | 14 | 150 | 1.89 | 9.07 | 1.11 | 1.24 | 0.212261 | 0.713899947 | 152.682 | (1.00 0.00 0.02) | 48.264 | (0.49 0.49 0.72) | 3.163 | 22.353 | (0.80 0.00 0.61) | 0.891 | (-0.01 1.00 0.02) | 25.088
LaSmO3 | P 4 m m | 99 | no | -42.33932512 | -39.93847294 | -2.40085218 | -35.8928105 | 4.04566244 | 6.44651462 | 2.492 | 87.69249046 | 3.846 | 3.941136259 | 3.941136259 | 5.645722187 | 131.4455467 | 5.626144122 | 2.598699397 | 2.164984579 | 1.43251129 | 1.635337288 | 118.43788 | 0.78013577 | 12.597689 | 9.056852 | -26.62084646 | -0.496736767 | -104.3279635 | 3.11062 | 3.73484 | 1.90642 | 1.90642 | 3.03261 | 151.81701 | 14.77045 | 44.30647 | 28.57213 | 55.74739 | 7.965968604 | 11.90737354 | 1.49478 | 67.70274433 | 22.57006708 | -0.147958726 | -3.67985011 | 43.641189 | 0.95609 | 0.78242 | 0.6446 | 1.221965185 | La | Sm | O | 57 | 138.906 | 195 | 117.2 | 5.577 | 45 | 3 | 3 | 215 | 2.07 | 6.15 | 1.08 | 1.1 | 0.163142 | 62 | 150.36 | 185 | 109.8 | 5.63 | 16 | 3 | 8 | 192 | 1.98 | 7.52 | 1.07 | 1.17 | 0.185468 | 0.729297579 | 125.358 | (1.00 0.00 0.02) | 48.817 | (0.49 -0.49 0.72) | 2.568 | -18.982 | (-0.03 0.80 -0.61) | 0.733 | (0.53 0.85 0.02) | -25.896
SmTbO3 | P 4 m m | 99 | no | -42.07654103 | -39.50261806 | -2.57392297 | -35.25381989 | 4.24879817 | 6.82272114 | 2.247 | 81.38387475 | 4.39 | 3.842960667 | 3.842960667 | 5.510696387 | 132.761887 | 4.788920879 | 1.776576992 | 2.695588708 | 1.433971582 | 1.615064527 | 137.82681 | 0.813930084 | 10.645789 | 8.2132 | -28.45143727 | 0.227975752 | -104.5384254 | 2.96856 | 3.50312 | 1.80181 | 1.80181 | 2.86806 | 169.33495 | 14.90528 | 50.946 | 34.13608 | 62.67342 | 7.111864064 | 10.07888664 | 1.417193 | 67.09031967 | 19.62862639 | -0.28464746 | -3.104512204 | 44.73283078 | 0.88273 | 0.66162 | 0.66675 | 1.334194855 | Sm | Tb | O | 62 | 150.36 | 185 | 109.8 | 5.63 | 16 | 3 | 8 | 192 | 1.98 | 7.52 | 1.07 | 1.17 | 0.185468 | 65 | 158.925 | 175 | 106.3 | 5.85 | 112 | 3.5 | 11 | 170 | 1.94 | 8.23 | 1.1 | 1.21 | 0.198863 | 0.717760564 | 140.378 | (1.00 0.00 0.02) | 50.408 | (0.49 0.49 0.72) | 2.785 | -18.9 | (0.80 0.00 -0.61) | 0.738 | (-0.01 1.00 0.02) | -25.61
TbHoO3 | P 4 m m | 99 | no | -42.20761824 | -39.47046055 | -2.73715769 | -34.99782839 | 4.47263216 | 7.20978985 | 2.165 | 77.99131711 | 4.768 | 3.787616025 | 3.787616025 | 5.436437055 | 135.7302166 | 4.097141221 | 2.048331766 | 2.000233209 | 1.43531895 | 1.612809946 | 150.5861 | 0.838080949 | 10.266706 | 7.867871 | -30.0852165 | 0.437274292 | -106.0822744 | 2.90253 | 3.41967 | 1.76558 | 1.76558 | 2.79103 | 179.67966 | 13.54407 | 56.22197 | 37.10211 | 66.0092 | 6.653264995 | 9.059036583 | 1.361593 | 73.83305018 | 17.78664106 | -0.360461921 | -2.758441162 | 53.10340856 | 0.88739 | 0.71449 | 0.71924 | 1.241990791 | Tb | Ho | O | 65 | 158.925 | 175 | 106.3 | 5.85 | 112 | 3.5 | 11 | 170 | 1.94 | 8.23 | 1.1 | 1.21 | 0.198863 | 67 | 164.93 | 175 | 104.1 | 6.02 | 33 | 3 | 13 | 156 | 1.92 | 8.8 | 1.1 | 1.23 | 0.207795 | 0.713867472 | 149.99 | (1.00 0.00 0.02) | 47.064 | (0.49 0.49 0.72) | 3.187 | -22.061 | (-0.01 0.80 -0.61) | 0.875 | (1.00 0.00 0.02) | -25.213
HoErO3 | P 4 m m | 99 | no | -42.19476357 | -39.35455585 | -2.84020772 | -34.79360791 | 4.56094794 | 7.40115566 | 2.09 | 76.41055858 | 4.976 | 3.761372958 | 3.761372958 | 5.400830886 | 137.4451432 | 3.28073292 | 2.032099973 | 1.614454487 | 1.435866889 | 1.614925841 | 156.00372 | 0.848442058 | 10.122856 | 7.698764 | -31.10512153 | 0.549299911 | -106.8893216 | 2.87198 | 3.3757 | 1.74707 | 1.74707 | 2.75353 | 183.8708 | 12.57308 | 58.62477 | 38.00583 | 67.05956 | 6.472443181 | 8.660421677 | 1.338045 | 79.53500654 | 17.05763622 | -0.38321243 | -2.61750896 | 56.74147518 | 0.78435 | 0.67088 | 0.71341 | 1.16913606 | Ho | Er | O | 67 | 164.93 | 175 | 104.1 | 6.02 | 33 | 3 | 13 | 156 | 1.92 | 8.8 | 1.1 | 1.23 | 0.207795 | 68 | 167.259 | 175 | 103 | 6.1 | 30 | 3 | 14 | 150 | 1.89 | 9.07 | 1.11 | 1.24 | 0.212261 | 0.710503364 | 154.133 | (1.00 0.00 0.02) | 44.313 | (0.49 0.49 0.72) | 3.478 | -23.268 | (0.80 0.00 -0.61) | 0.932 | (-0.01 1.00 0.02) | -24.966
DyHoO3 | P 4 m m | 99 | no | -42.16220274 | -39.28996632 | -2.87223642 | -34.71240097 | 4.57756535 | 7.44980177 | 2.1 | 77.55864422 | 4.841 | 3.77663692 | 3.77663692 | 5.437756296 | 137.3845462 | 3.78519954 | 2.096952954 | 1.805095118 | 1.439840899 | 1.624386744 | 154.22326 | 0.860800428 | 10.199094 | 7.838624 | -30.79234142 | 0.300489864 | -106.8926947 | 2.89314 | 3.41357 | 1.76169 | 1.76169 | 2.78333 | 179.16262 | 12.06927 | 56.75419 | 36.53015 | 65.5771 | 6.63198183 | 8.745200803 | 1.318641 | 82.85505254 | 17.61984446 | -0.379044482 | -2.6588045 | 58.58354537 | 0.85879 | 0.70052 | 0.70707 | 1.225932165 | Dy | Ho | O | 66 | 162.5 | 175 | 105.2 | 5.93 | 34 | 3 | 12 | 163 | 1.92 | 8.55 | 1.1 | 1.22 | 0.20333 | 67 | 164.93 | 175 | 104.1 | 6.02 | 33 | 3 | 13 | 156 | 1.92 | 8.8 | 1.1 | 1.23 | 0.207795 | 0.710487127 | 150.418 | (1.00 0.00 0.02) | 42.648 | (0.49 -0.49 0.72) | 3.527 | -24.112 | (-0.01 0.80 -0.61) | 0.963 | (1.00 0.00 0.02) | -25.038
YDyO3 | P 4 m m | 99 | no | -43.88667282 | -40.96523277 | -2.92144005 | -36.45860641 | 4.50662636 | 7.42806641 | 2.133 | 78.75384994 | 3.802 | 3.79288483 | 3.79288483 | 5.47434902 | 138.0610427 | 4.196590578 | 2.126501915 | 1.973471337 | 1.443320656 | 1.64714017 | 151.0905 | 0.873214111 | 10.363465 | 7.998484 | -31.35727572 | 0.205509795 | -106.9092768 | 2.90453 | 3.43443 | 1.76394 | 1.76394 | 2.81107 | 173.02801 | 10.42054 | 54.52023 | 32.10828 | 62.8885 | 6.820712226 | 8.886430207 | 1.30286 | 95.96431663 | 18.34181551 | -0.275526179 | -2.724307172 | 71.13067077 | 0.90153 | 0.70014 | 0.74122 | 1.287642472 | Y | Dy | O | 39 | 88.906 | 180 | 104 | 6.38 | 30 | 3 | 3 | 162 | 1.9 | 4.47 | 1.11 | 1.22 | 0.1216986 | 66 | 162.5 | 175 | 105.2 | 5.93 | 34 | 3 | 12 | 163 | 1.92 | 8.55 | 1.1 | 1.22 | 0.20333 | 0.703436677 | 146.198 | (1.00 0.00 0.02) | 37.31 | (0.50 0.51 0.70) | 3.918 | 29.026 | (-0.78 -0.14 0.61) | 1.162 | (0.50 0.86 0.02) | 24.979
DyYO3 | P 4 m m | 99 | no | -43.90643283 | -40.97056514 | -2.93586769 | -36.69684764 | 4.2737175 | 7.20958519 | 2.096 | 78.37872962 | 3.82 | 3.786350874 | 3.786350874 | 5.467093565 | 140.3263083 | 6.119125776 | 1.188756001 | 5.147503584 | 1.443895124 | 1.645199567 | 149.9846 | 0.854958304 | 10.300894 | 8.126625 | -31.21599073 | -0.103993995 | -109.0063235 | 2.89246 | 3.52638 | 1.79994 | 1.79994 | 2.81896 | 175.42914 | 10.95459 | 55.13385 | 35.63506 | 61.46567 | 6.688361432 | 8.757733453 | 1.309399 | 91.28593585 | 18.13767767 | -0.465017309 | -2.550408617 | 47.82670215 | 1.06391 | 0.62702 | 0.52392 | 1.696772033 | Dy | Y | O | 66 | 162.5 | 175 | 105.2 | 5.93 | 34 | 3 | 12 | 163 | 1.92 | 8.55 | 1.1 | 1.22 | 0.20333 | 39 | 88.906 | 180 | 104 | 6.38 | 30 | 3 | 3 | 162 | 1.9 | 4.47 | 1.11 | 1.22 | 0.1216986 | 0.710796034 | 149.105 | (1.00 0.00 0.02) | 39.01 | (0.49 -0.49 0.72) | 3.822 | -20.156 | (0.80 0.00 -0.61) | 0.778 | (-0.01 1.00 0.02) | -25.907
GdTbO3 | P 4 m m | 99 | no | -42.06424127 | -39.12994438 | -2.93429689 | -34.58984133 | 4.54010305 | 7.47439994 | 2.112 | 80.12007309 | 4.545 | 3.811467997 | 3.811467997 | 5.515143052 | 137.0803887 | 4.255548503 | 2.237838598 | 1.901633347 | 1.446986583 | 1.644091887 | 147.41064 | 0.864176958 | 10.468281 | 8.15512 | -30.05288228 | -0.22342484 | -106.8040816 | 2.93501 | 3.50337 | 1.79274 | 1.79274 | 2.8529 | 170.57923 | 11.66689 | 52.61975 | 32.54213 | 61.73521 | 6.924457223 | 9.100510128 | 1.314256 | 85.71264493 | 19.00427121 | -0.319971992 | -2.765942016 | 56.8163604 | 0.90362 | 0.71727 | 0.66286 | 1.259804537 | Gd | Tb | O | 64 | 157.25 | 180 | 107.8 | 6.14 | 13 | 3 | 10 | 158 | 1.96 | 7.9 | 1.11 | 1.2 | 0.1944 | 65 | 158.925 | 175 | 106.3 | 5.85 | 112 | 3.5 | 11 | 170 | 1.94 | 8.23 | 1.1 | 1.21 | 0.198863 | 0.711672688 | 144.068 | (1.00 0.00 0.02) | 41.113 | (0.49 0.49 0.72) | 3.504 | -23.592 | (0.80 0.00 -0.61) | 0.937 | (-0.01 1.00 0.02) | -25.178
ErHoO3 | P 4 m m | 99 | no | -42.06401079 | -38.93966248 | -3.12434831 | -34.17617869 | 4.76348379 | 7.8878321 | 1.974 | 76.76395703 | 4.953 | 3.757134764 | 3.757134764 | 5.438057654 | 140.1816725 | 3.161471582 | 1.887650352 | 1.674818421 | 1.447394889 | 1.643825604 | 158.92425 | 0.878640404 | 10.143099 | 7.802157 | -31.97158753 | 0.059782533 | -108.2698675 | 2.87339 | 3.40434 | 1.75444 | 1.75444 | 2.76885 | 180.87519 | 9.48514 | 57.53019 | 36.46021 | 64.47844 | 6.492267441 | 8.287359582 | 1.276497 | 105.4280696 | 17.38217795 | -0.432221972 | -2.458669952 | 66.90528025 | 0.74586 | 0.6141 | 0.63462 | 1.21455789 | Er | Ho | O | 68 | 167.259 | 175 | 103 | 6.1 | 30 | 3 | 14 | 150 | 1.89 | 9.07 | 1.11 | 1.24 | 0.212261 | 67 | 164.93 | 175 | 104.1 | 6.02 | 33 | 3 | 13 | 156 | 1.92 | 8.8 | 1.1 | 1.23 | 0.207795 | 0.703726436 | 153.509 | (1.00 0.00 0.02) | 34.446 | (0.50 -0.51 0.70) | 4.457 | 27.095 | (-0.01 0.81 0.58) | 1.091 | (1.00 0.00 0.02) | 24.835
HoYO3 | P 4 m m | 99 | no | -43.85885599 | -40.79651099 | -3.062345 | -36.44065968 | 4.35585131 | 7.41819631 | 2.034 | 77.97072521 | 3.871 | 3.77628825 | 3.77628825 | 5.467657461 | 141.8578171 | 5.661186438 | 1.105966934 | 5.118766452 | 1.447891977 | 1.65599094 | 152.76477 | 0.868616774 | 10.256552 | 8.089018 | -31.85142728 | -0.244579315 | -109.7618105 | 2.88156 | 3.52256 | 1.79544 | 1.79544 | 2.81324 | 175.87131 | 9.09323 | 55.79138 | 34.94249 | 60.61219 | 6.620732101 | 8.480979575 | 1.280973 | 109.9719242 | 17.92391585 | -0.475048592 | -2.438411268 | 53.60887777 | 0.9989 | 0.57629 | 0.48748 | 1.733328706 | Ho | Y | O | 67 | 164.93 | 175 | 104.1 | 6.02 | 33 | 3 | 13 | 156 | 1.92 | 8.8 | 1.1 | 1.23 | 0.207795 | 39 | 88.906 | 180 | 104 | 6.38 | 30 | 3 | 3 | 162 | 1.9 | 4.47 | 1.11 | 1.22 | 0.1216986 | 0.707414219 | 150.515 | (1.00 0.00 0.02) | 33.037 | (0.50 0.51 0.70) | 4.556 | -22.24 | (-0.01 0.80 -0.61) | 0.868 | (1.00 0.00 0.02) | -25.622
ErDyO3 | P 4 m m | 99 | no | -41.97391175 | -38.68020401 | -3.29370774 | -33.85123953 | 4.82896448 | 8.12267222 | 1.921 | 77.53896477 | 4.872 | 3.763252496 | 3.763252496 | 5.475115457 | 141.6848658 | 3.179056821 | 1.854755132 | 1.714003517 | 1.454889212 | 1.664207073 | 161.28973 | 0.914615932 | 10.21397 | 7.93237 | -32.28960841 | -0.330321916 | -109.0649355 | 2.88456 | 3.44487 | 1.76623 | 1.76623 | 2.79697 | 176.34695 | 7.89828 | 56.06265 | 33.70208 | 63.13523 | 6.618112103 | 8.107923526 | 1.225111 | 126.6098442 | 17.8371875 | -0.392304746 | -2.437029186 | 74.73051436 | 0.74695 | 0.5903 | 0.59025 | 1.265373539 | Er | Dy | O | 68 | 167.259 | 175 | 103 | 6.1 | 30 | 3 | 14 | 150 | 1.89 | 9.07 | 1.11 | 1.24 | 0.212261 | 66 | 162.5 | 175 | 105.2 | 5.93 | 34 | 3 | 12 | 163 | 1.92 | 8.55 | 1.1 | 1.22 | 0.20333 | 0.700378256 | 150.48 | (1.00 0.00 0.02) | 29.118 | (0.50 0.51 0.70) | 5.168 | 30.098 | (-0.01 0.81 0.58) | 1.215 | (1.00 0.00 0.02) | 24.772
CsNbO3 | P 4 m m | 99 | no | -40.11086353 | -39.33794461 | -0.77291892 | -35.46815198 | 3.86979263 | 4.64271155 | 1.609 | 88.19625752 | 3.105 | 3.819421852 | 3.819421852 | 6.045815641 | 83.70313376 | 17.35854838 | -3.954585989 | -4.389472987 | 1.582913822 | 1.475372903 | 58.83176 | 0.405906281 | 42.306584 | 8.20625 | -1.608489782 | 1.64784307 | -83.74248705 | 1.82413 | 3.19422 | 1.19193 | 1.19193 | 2.63449 | 144.93927 | 26.34489 | 60.05516 | 97.76797 | 46.506 | 13.55506167 | 24.38465393 | 1.798933 | 37.95802526 | 16.65135852 | -7.644269279 | -4.67243052 | 39.9663692 | 0.65341 | -0.15253 | 1.05291 | -4.28381302 | Cs | Nb | O | 55 | 132.906 | 260 | 167 | 3.894 | 46 | 1 | 1 | 400.9 | 2.44 | 1.873 | 0.86 | 0.79 | 0.1542125 | 41 | 92.906 | 145 | 78 | 6.88 | 89 | 5 | 5 | 98 | 1.64 | 8.57 | 1.23 | 1.6 | 0.1280782 | 1.015599446 | 140.405 | (0.70 0.71 0.02) | 41.009 | (0.00 0.00 1.00) | 3.424 | 19.259 | (-0.00 0.59 0.81) | 0.571 | (1.00 0.00 0.02) | 33.729
CsTaO3 | P 4 m m | 99 | no | -42.1219581 | -41.50498458 | -0.61697352 | -37.20946025 | 4.29552433 | 4.91249785 | 2.274 | 88.7440212 | 4.077 | 3.8228005 | 3.8228005 | 6.072616223 | 79.97733402 | 6.834308399 | -1.653206405 | -4.133971644 | 1.588525539 | 1.47118573 | 59.77488 | 0.387948526 | 19.788701 | 7.035163 | -1.041751511 | 1.772754748 | -80.70833726 | 1.77622 | 3.1074 | 1.16255 | 1.16255 | 2.55853 | 154.07941 | 27.56681 | 62.50484 | 105.78417 | 45.68394 | 12.98409297 | 22.8767861 | 1.761909 | 36.27550667 | 15.99876106 | -7.721881371 | -4.021732185 | 19.15496023 | 0.25747 | -0.11739 | 0.52804 | -2.193287333 | Cs | Ta | O | 55 | 132.906 | 260 | 167 | 3.894 | 46 | 1 | 1 | 400.9 | 2.44 | 1.873 | 0.86 | 0.79 | 0.1542125 | 73 | 180.948 | 145 | 78 | 7.89 | 31 | 5 | 5 | 74 | 1.7 | 16.4 | 1.33 | 1.5 | 0.234581 | 1.015599446 | 150.717 | (0.70 -0.71 0.02) | 43.712 | (0.00 0.00 1.00) | 3.448 | 8.628 | (-0.01 0.67 0.75) | 0.278 | (1.00 0.00 0.02) | 31.036
PrCrO3 | P 4 m m | 99 | AFM | -89.29640165 | -89.20110457 | -0.09529708 | -89.20108982 | 1.48e-05 | 0.09531183 | 0.236 | 55.67069667 | 4.327 | 3.802128162 | 5.377019989 | 3.850997627 | 0.33874226 | 0.394070394 | 0.100824028 | 3.908496852 | 1.012853187 | 0.662402445 | 438.36994 | 1.251556602 | 177.268541 | 104.775023 | 39.061261 | 30.24701912 | -68.96953787 | 4.58328 | 4.58328 | 3.5352 | 3.5352 | 2.17219 | 350.25978 | 87.18707 | 155.48442 | 176.56991 | 95.37093 | 3.908917308 | 2.476226218 | 0.6334814 | 11.46959062 | 6.431512559 | -1.848474355 | -0.448266217 | 0.597707652 | 0.19198 | 0.0907 | 0.05211 | 2.116648291 | Pr | Cr | O | 59 | 140.908 | 185 | 113 | 5.42 | 93 | 3.6 | 5 | 216 | 2.03 | 6.773 | 1.07 | 1.13 | 0.17208 | 24 | 51.996 | 140 | 75.5 | 6.766 | 65 | 2.5 | 6 | 83 | 1.39 | 7.15 | 1.56 | 1.66 | 0.1313053 | 0.838702336 | 403.84 | (0.00 0.00 1.00) | 229.255 | (0.81 0.00 0.58) | 1.762
NdCrO3 | P 4 m m | 99 | AFM | -89.20123331 | -89.10207488 | -0.09915843 | -89.10640397 | -0.00432909 | 0.09482934 | 0.192 | 55.08252478 | 4.434 | 3.788484347 | 5.357726967 | 3.837803735 | 0.338052375 | 1.906486624 | 0.753896336 | 2.528844528 | 1.013018237 | 0.66012562 | 445.52079 | 1.274956473 | 20.994506 | 330.664317 | 39.31324634 | 30.24056596 | -69.21575993 | 4.57986 | 4.57986 | 3.50923 | 3.50923 | 2.16809 | 349.44 | 83.56997 | 159.22087 | 183.78671 | 94.23756 | 4.031809886 | 2.425939502 | 0.6016999 | 11.96602081 | 6.280583695 | -2.004891477 | -0.428738163 | 0.134265341 | 0.99147 | 0.58166 | 0.01122 | 1.704552488 | Nd | Cr | O | 60 | 6144.24 | 185 | 112.3 | 5.49 | 185 | 3 | 6 | 208 | 2.01 | 7.01 | 1.07 | 1.14 | 0.176539 | 24 | 51.996 | 140 | 75.5 | 6.766 | 65 | 2.5 | 6 | 83 | 1.39 | 7.15 | 1.56 | 1.66 | 0.1313053 | 0.836245886 | 412.211 | (0.00 0.00 1.00) | 220.753 | (0.81 0.00 0.58) | 1.867
LaCrO3 | P 4 m m | 99 | AFM | -90.55507001 | -90.45469787 | -0.10037214 | -90.46138401 | -0.00668614 | 0.093686 | 0.716 | 56.33439512 | 4.241 | 3.81685281 | 5.397845924 | 3.866898181 | 0.489579072 | 0.717409346 | 0.665833782 | 1.077460119 | 1.013111685 | 0.665145843 | 426.94917 | 1.234392137 | 73.276364 | 60.966342 | 39.13639615 | 29.70127402 | -68.34809109 | 4.61595 | 4.61595 | 3.49873 | 3.49873 | 2.12759 | 345.87807 | 87.82278 | 150.30701 | 170.44979 | 97.24105 | 3.909414735 | 2.561987497 | 0.6553379 | 11.38656736 | 6.653049648 | -1.790918037 | -0.482504251 | 0.071397249 | 0.43579 | 0.41355 | 0.00627 | 1.053778261 | La | Cr | O | 57 | 138.906 | 195 | 117.2 | 5.577 | 45 | 3 | 3 | 215 | 2.07 | 6.15 | 1.08 | 1.1 | 0.163142 | 24 | 51.996 | 140 | 75.5 | 6.766 | 65 | 2.5 | 6 | 83 | 1.39 | 7.15 | 1.56 | 1.66 | 0.1313053 | 0.853441038 | 390.322 | (0.00 0.00 1.00) | 230.517 | (0.81 0.00 0.58) | 1.693
SmCrO3 | P 4 m m | 99 | AFM | -88.83623215 | -88.73782592 | -0.09840623 | -88.74201533 | -0.00418941 | 0.09421682 | 0.154 | 54.19629895 | 4.619 | 3.767708301 | 5.328344182 | 3.817816806 | 0.091849278 | 0.020101022 | -0.003869988 | -5.194078028 | 1.013299465 | 0.656684872 | 456.35125 | 1.319682615 | 18.580573 | 9.314182 | 39.2958991 | 30.22795848 | -69.61570686 | 4.56122 | 4.56122 | 3.46914 | 3.46914 | 2.15499 | 345.80379 | 76.54179 | 164.44199 | 194.77072 | 92.13547 | 4.303836492 | 2.353250544 | 0.5467797 | 13.06475848 | 6.081171847 | -2.317230007 | -0.401087807 | 0.385823237 | 0.00846 | -0.00024 | 0.02953 | -35.25 | Sm | Cr | O | 62 | 150.36 | 185 | 109.8 | 5.63 | 16 | 3 | 8 | 192 | 1.98 | 7.52 | 1.07 | 1.17 | 0.185468 | 24 | 51.996 | 140 | 75.5 | 6.766 | 65 | 2.5 | 6 | 83 | 1.39 | 7.15 | 1.56 | 1.66 | 0.1313053 | 0.827472849 | 424.944 | (0.00 0.00 1.00) | 204.117 | (0.81 0.00 0.58) | 2.082